## Incertitudes
Calculs d'incertitude de mesure de la période des ripples
Erreur d'étalonnage sur MEB | [6 empty] | Erreur de mesure totale en considérant l'erreur sur l'étalonnage
Zoom (x) | L etalonnage | Long. Px (N) | delta N | Delta L | Nb periods |  | Distance mesurée (m) | Err. Distance | Erreur étalonnage | Erreur totale
2500 | 1e-05 | 251 | 2 | 4.031873e-08 | 10 |  | 7.95e-06 | 5e-07
5000 | 5e-06 | 251 | 2 | 2.015936e-08
10000 | 1e-06 | 99 | 2 | 1.041022e-08
Cas particulier du ripple single shot de Chloé
Mesure des ripples autour de défauts | [11 empty] | Longueur de propagation ripple
| Périodes | Min | Max | Period | Error | Relative |  | lambda | n | lambda/n |  | Min | Max | Distance
Exp | 3 | 2.18e-06 | 2.85e-06 | 8.383333e-07 | 1.116667e-07 | 13.32% | gros | 8e-07 | 3.7 | 2.162162e-07 |  | 1.257e-05 | 1.459e-05 | 1.358e-05
| 3 | 2.45e-06 | 2.98e-06 | 9.05e-07 | 8.833333e-08 | 9.761% | extérieurs droits | 8e-07 | 3.7 | 2.162162e-07 |  | 9.03e-06 | 1.374e-05 | 1.1385e-05
| 6 | 4.35e-06 | 4.95e-06 | 7.75e-07 | 5e-08 | 6.452% | bord gauche du spot | 8e-07 | 3.7 | 2.162162e-07 |  |  | moyenne | 1.24825e-05
FDTD | 5 | 1.09e-06 | 1.26e-06 | 2.35e-07 | 1.7e-08 | 7.234% | spot fdtd avec trou rayon de courbure 3 µm | 8e-07 | 3.7 | 2.162162e-07 |  |  | ecart type | 1.552099e-06
| 5 | 1.11e-06 | 1.21e-06 | 2.32e-07 | 1e-08 | 4.31% |  | 8e-07 | 3.7 | 2.162162e-07
Mesure avec la nouvelle relation déterminée today |  |  |  |  | Methode directe
| M | l min | l max | l | dl | N | dN | L | Lambda | dLambda totale | erreur relative | dLambda mesure | dLambda mes rel
| 4 | 3.04e-06 | 3.36e-06 | 3.2e-06 | 1.6e-07 | 165 | 1 | 5e-06 | 8e-07 | 4.484848e-08 | 5.606% | 4e-08 | 5%
Methode Fourier
|  | l min |  | l | dl | N | dN | L | Lambda | dLambda tot | erreur relative | dLambda mesure | dLambda mes rel
| large… | 7.6e-07 | 8.2e-07 | 7.9e-07 | 3e-08 | 165 | 1 | 5e-06 | 7.9e-07 | 3.478788e-08 | 4.404% | - | 3.797%
Sur image mieux définie…
| Methode | l min |  | l | dl | N | dN | L | Lambda | dLambda tot | erreur relative | dLambda mesure | dLambda mes rel
| FFT | 6.9e-07 | 7.2e-07 | 7.05e-07 | 1.5e-08 | 661 | 1 | 5e-06 | 7.05e-07 | 1.606657e-08 | 2.279% | - | 2.128%
| 15 | 1.021e-05 | 1.06e-05 | 1.0405e-05 | 1.95e-07 | 661 | 1 | 5e-06 | 6.936667e-07 | 1.404942e-08 | 2.025% | 1.3e-08 | 1.874%

## RipplesSpacing-Litteratur
Peak Fluence (J/cm²) | Pulse Fluence (J/cm²) |  | Période normalisee | Période (nm) | Période min (nm) | Max | Nombre | Wavelength (nm) | tau (ps) - pusle duration | Pulse energy (J) | Laser Intensity (W/cm²) | N - number of pulses | Scanning velocity (m/s) | Scanning direction (vs. Pollarisation of E) | Total power | Total (J/cm²) | Erreur abs /2 | Erreur | Erreur /2 | Calculated NeMax | SPP period | Auteur | Revue - Journal | Année | Matériau | Substrate | Thickness (µm) | Thickness of each layer (nm) | Structure atomic | Gap (eV) | Orientation of crystal | Melting threshold (Intensity) (W/m²) | Ablation threshold (W/m²) | Environment (water, gas ... ) | Atmosphere type | Pressure atmosphere | Rep. Rate | Doping (#/m3) (+p, -n) | Spot diameter X (µm) | Spot diameter Y (µm) | SpotFWHM (µm) | Regularity | Angle of incidence | Polarisation | Polarisation Type | Orientation (0: perpendicular, 90: paralel, 45:circular) | Focalisation | Lens focal (m)
3.18 |  |  | 0.8580645 | 665 | 600 | 730 | 1 | 775 | 0.15 |  | 21200000000000 | 10 |  |  | 212000000000000 | 31.8 |  | 19.55% | 9.774% |  |  | Jia | ASS 253 | 2006 | FeCuNbSiB |  |  |  | Amorphous | [7 empty] | 1000 | [9 empty] | Focal plane
|  |  | 2.881844 | 2000 | 2000 | 2000 | 1 | 694 | 15000000 |  | 10000 | ? |  |  | #VALUE! | #VALUE! |  | 0% | 0% |  |  | Birnbaum |  |  | Si |  |  |  | C.F.C. | 1.12 | 111 | [11 empty] | 75 |  |  |  | Focal plane | 0.1
3.18 |  |  | 0.7870968 | 610 | 580 | 640 | 1 | 775 | 0.15 |  | 21200000000000 | 20 |  |  | 424000000000000 | 63.6 |  | 9.836% | 4.918% |  |  | Jia | ASS 253 | 2006 | FeCuNbSiB |  |  |  | Amorphous
6.36 |  |  | 0.7406452 | 574 | 5580 | 5900 | 10 | 775 | 0.15 |  | 42400000000000 | 50 |  |  | 2120000000000000 | 318 |  | 5.575% | 2.787% |  |  | Jia | ASS 253 | 2006 | FeCuNbSiB |  |  |  | Amorphous
3.8 |  |  | 0.9625 | 770 | 730 | 810 | 1 | 800 | 0.13 |  | 29230769230769.2 | 1 |  |  | 29230769230769.2 | 3.8 | 20 | 10.39% | 5.195% | 2.28e+28 | Possible with nu_coll=1e15. | Bonse | JAP 108 034903 | 2010 | Si |  |  |  | C.F.C. | 1.12 | 111 | 1500000000000000 | 5000000000000000 |  | Air | 10000 | 10 | -1000000000000000 |  |  | 25 |  | 0 | 0 | Linear | 0
0.42 |  |  | 0.875 | 700 | 650 | 750 | 1 | 800 | 0.13 |  | 3230769230769.2 | 5 |  |  | 16153846153846.2 | 2.1 | 25 | 14.29% | 7.143% |  |  | Bonse | JAP 108 034903 | 2010 | Si |  |  |  | C.F.C. | 1.12 | 111 | 1500000000000000 | 5000000000000000 |  | Air | 10000 | 10 | -1000000000000000 |  |  | 25 |  | 0 | 0 | Linear | 0
2.5 |  |  | 0.8792067 | 685.78125 | 21630 | 22260 | 32 | 780 | 0.005 |  | 500000000000000 | 5 |  |  | 2500000000000000 | 12.5 | 4.921875 | 2.871% | 1.435% |  |  | Bonse | APA 74 19 | 2001 | Si |  |  |  | C.F.C. | 1.12 | 111 | 1500000000000000 | 5000000000000000 |  | Air | 10000 |  | -1000000000000000 |  |  |  |  | 0 | 0 | Linear | 0
0.42 |  |  | 0.8934524 | 714.7619 | 14680 | 15340 | 21 | 800 | 0.13 |  | 3230769230769.2 | 5 |  |  | 16153846153846.2 | 2.1 | 7.857143 | 4.397% | 2.199% |  |  | Bonse | JAP 108 034903 | 2010 | Si |  |  |  | C.F.C. | 1.12 | 111 | 1500000000000000 | 5000000000000000 |  | Air | 10000 | 10 | -1000000000000000 |  |  | 25 |  | 0 | 0 | Linear | 0
0.42 |  |  | 0.9319079 | 745.5263 | 13960 | 14370 | 19 | 800 | 0.13 |  | 3230769230769.2 | 5 |  |  | 16153846153846.2 | 2.1 | 5.394737 | 2.894% | 1.447% |  |  | Bonse | JAP 106 104910 | 2009 | Si |  |  |  | C.F.C. | 1.12 | 111 | 1500000000000000 | 5000000000000000 |  | Air | 10000 |  | -1000000000000000 |  |  | 25.8 |  | 0 | 0 | Linear | 0
0.42 |  |  | 0.9338816 | 747.1053 | 14050 | 14340 | 19 | 800 | 0.13 |  | 3230769230769.2 | 5 |  |  | 16153846153846.2 | 2.1 | 3.815789 | 2.043% | 1.021% |  |  | Bonse | APA 74 19 | 2001 | Si |  |  |  | C.F.C. | 1.12 | 111 | 1500000000000000 | 5000000000000000 |  | Air | 10000 |  | -1000000000000000 |  |  |  |  | 0 | 0 | Linear | 0
0.42 |  |  | 0.85125 | 681 | 631 | 731 | 1 | 800 | 0.13 |  | 3230769230769.2 | 10 |  |  | 32307692307692.3 | 4.2 | 25 | 14.68% | 7.342% |  |  | Bonse | JAP 108 034903 | 2010 | Si |  |  |  | C.F.C. | 1.12 | 111 | 1500000000000000 | 5000000000000000 |  | Air | 10000 | 10 | -1000000000000000 |  |  | 25 |  | 0 | 0 | Linear | 0
|  |  | 0.7619048 | 1600 |  |  |  | 2100 | 0.09 | 3.8e-06 | 0 | 20 |  |  | 0 | 0 | #DIV/0! |  | 0% |  |  | Borowiec | APL 82 25 | 2003 | Si
0.5829609 |  |  | 0.2047619 | 430 |  |  |  | 2100 | 0.2 |  | 2914804368800.6 | 20 |  |  | 58296087376011.6 | 11.65922 |  |  | 0% |  |  | Borowiec | APL 82 25 | 2003 | InP |  |  |  | C.F.C. | [5 empty] | Air | 10000 | [6 empty] | 0 | 0 | Linear | 0
|  |  | 0.8076923 | 1050 |  |  |  | 1300 | 0.09 |  | 0 | 20 |  |  | 0 | 0 | #DIV/0! |  | 0% |  |  | Borowiec | APL 82 25 | 2003 | Si |  |  |  |  | 1.12
|  |  | 0.8125 | 650 |  |  |  | 800 | 0.09 |  | 0 | 20 |  |  | 0 | 0 | #DIV/0! |  | 0% |  |  | Borowiec | APL 82 25 | 2003 | Si |  |  |  |  | 1.12
0.5829609 |  |  | 0.8279762 | 1738.75 | 6650 | 7260 | 4 | 2100 | 0.2 |  | 2914804368800.6 | 20 |  |  | 58296087376011.6 | 11.65922 | 38.125 | 8.771% | 4.385% |  |  | Borowiec | APL 82 25 | 2003 | Si |  |  |  | C.F.C. |  | 100 | 1500000000000000 | 5000000000000000 |  | Air | 10000 |  |  |  |  | 8.2 |  | 0 | 0 | Linear | 0
6.5 |  |  | 0.6928721 | 550.8333 | 3110 | 3500 | 6 | 795 | 0.19 |  | 34210526315789.5 | 25 |  |  | 855263157894737 | 325 | 16.25 | 11.8% | 5.9% |  |  | Hommes | ASS 252 | 2006 | Si |  |  |  | C.F.C. | 1.12 | 100 | 1500000000000000 | 5000000000000000 |  | Air | 10000 | 100 |  |  |  | 26 |  |  |  | Linear
6.5 |  |  | 0.7369926 | 585.9091 | 6380 | 6510 | 11 | 795 | 0.19 |  |  | 50 |  |  | 0 |  | 2.954545 | 2.017% | 1.009% |  |  | Hommes | ASS 252 | 2006 | Si |  |  |  | C.F.C. | 1.12 | 100 | 1500000000000000 | 5000000000000000 |  | Air | 10000 | 100 |  |  |  | 26 |  |  |  | Linear
0.42 |  |  | 0.744375 | 595.5 | 540 | 651 | 1 | 800 | 0.13 |  | 3230769230769.2 | 100 |  |  | 323076923076923 | 42 | 27.75 | 18.64% | 9.32% |  |  | Bonse | JAP 108 034903 | 2010 | Si |  |  |  | C.F.C. | 1.12 | 111 | 1500000000000000 | 5000000000000000 |  | Air | 10000 | 10 | -1000000000000000 |  |  | 25 |  | 0 | 0 | Linear | 0
1.6 |  |  | 0.1963362 | 157.069 | 4500 | 4610 | 29 | 800 | 0.13 |  | 12307692307692.3 | 100 |  |  | 1230769230769230 | 160 |  | 2.415% | 1.207% |  |  | Daminelli | TSFilms 467 334 | 2004 | Si |  |  |  | C.F.C. | 1.12 |  | 1500000000000000 | 5000000000000000 |  | Water | [7 empty] | 0 | 90 | Linear | 90
1.5 |  |  | 0.1704167 | 136.3333 | 4050 | 4130 | 30 | 800 | 0.13 |  | 11538461538461.5 | 1000 |  |  | 11538461538461500 | 1500 |  | 1.956% | 0.978% |  |  | Daminelli | TSFilms 467 334 | 2004 | Si |  |  |  | C.F.C. | 1.12 |  |  |  |  | Water | [7 empty] | 0 | 90 | Linear | 90
0.2 |  |  | 0.7384615 | 590.7692 | 7420 | 7940 | 13 | 800 | 0.13 |  | 1538461538461.5 | 100 |  |  | 153846153846154 | 20 | 10 | 6.771% | 3.385% |  |  | Daminelli | TSFilms 467 334 | 2004 | Si |  |  |  | C.F.C. | 1.12 | 111 | 1500000000000000 | 5000000000000000 |  | Air | 10000 |  |  |  |  | 19 |  | 0 | 90 | Linear | 0
6.5 |  |  | 0.8805031 | 700 | 6130 | 6470 | 9 | 795 | 0.19 |  |  | 100 |  |  | 0 |  | 9.444444 | 5.397% | 2.698% |  |  | Hommes | ASS 252 | 2006 | Si |  |  |  | C.F.C. | 1.12 | 100 | 1500000000000000 | 5000000000000000 |  | Air | 10000 | 100 |  |  |  | 26 |  |  |  | Linear
0.2 |  |  | 0.6380342 | 829.4444 | 14750 | 15110 | 18 | 1300 | 0.09 | 3.2e-06 | 2222222222222.2 | 200 |  |  | 444444444444444 | 40 | 5 | 2.411% | 1.206% |  |  | Crawford | ASS 253 4970 | 2007 | Si |  |  |  | C.F.C. | 1.12 |  | 1500000000000000 | 5000000000000000 |  | Vacuum | 1 | 1000 |  |  |  | 25 |  |  |  | Linear | 90
8.2 |  |  | 3.114919 | 772.5 | 765 | 780 | 1 | 248 | 0.5 |  | 16400000000000 | 70 |  |  | 1148000000000000 | 574 |  | 1.942% | 0.9709% |  |  | Ihlemann | APA 54 | 1992 | Fused Si |  |  |  | tetrahedric |  | -
1 |  |  | 0.2461 | 307.625 | 4789 | 5055 | 16 | 1250 | 0.08 |  | 12500000000000 | 300 |  |  | 3750000000000000 | 300 | 4.15625 | 5.404% | 2.702% |  |  | Martsinovkii | Optics and Spectro 105 (10 | 2008 | Si |  |  |  | C.F.C. | 1.12 | 100 |  |  |  | Air | 10000 | 10 | [5 empty] | 0 | 0 | Linear | 0 | Focal plane
0.42 |  |  | 0.71945 | 575.56 | 520.8 | 630.32 | 1 | 800 | 0.13 |  | 3230769230769.2 | 500 |  |  | 1615384615384620 | 210 | 27.38 | 19.03% | 9.514% |  |  | Bonse | JAP 108 034903 | 2010 | Si |  |  |  | C.F.C. | 1.12 | 111 | 1500000000000000 | 5000000000000000 |  | Air | 10000 | 10 | -1000000000000000 |  |  | 25 |  | 0 | 0 | Linear | 0
|  |  | 0.7193732 | 561.1111 | 9940 | 10260 | 18 | 780 | 0.1 | 1e-06 | 10000000 | 500 |  |  | 5000000000 | 0.0005 | 4.444444 | 3.168% | 1.584% |  |  | Matsumura | APA 81 1393 | 2005 | Si |  |  |  | C.F.C. | 1.12 |  | 1500000000000000 | 5000000000000000 |  | Air | 10000 |  |  |  |  | 45 |  | 0 | 0 | Linear | 0
0.42 |  |  | 0.70075 | 560.6 | 511.7 | 609.5 | 1 | 800 | 0.13 |  | 3230769230769.2 | 1000 |  |  | 3230769230769230 | 420 | 24.45 | 17.45% | 8.723% |  |  | Bonse | JAP 108 034903 | 2010 | Si |  |  |  | C.F.C. | 1.12 | 111 | 1500000000000000 | 5000000000000000 |  | Air | 10000 | 10 | -1000000000000000 |  |  | 25 |  | 0 | 0 | Linear | 0
0.45 |  |  | 0.766875 | 613.5 | 6000 | 6270 | 10 | 800 | 0.13 |  | 3461538461538.5 | 1000 |  |  | 3461538461538460 | 450 | 6.75 | 4.401% | 2.2% |  |  | Daminelli | TSFilms 467 334 | 2004 | Si |  |  |  | C.F.C. | 1.12 | 111 | 1500000000000000 | 5000000000000000 |  | Air | 10000 | [6 empty] | 0 | 90 | Linear | 0
0.4 |  |  | 0.25625 | 205 | 190 | 220 | 1 | 800 | 0.1 |  | 4000000000000 | 1000 |  |  | 4000000000000000 |  | 7.5 | 14.63% | 7.317% |  |  | Reif | MSE B 134 114 | 2006 | Si |  |  |  | C.F.C. | 1.12 | 001 | 1500000000000000 | 5000000000000000 |  | Vacuum |  |  | 1e+21 |  |  | 100 |  |  |  | Linear
0.000453 |  |  | 0.8774194 | 680 | 660 | 700 | 1 | 775 | 0.15 | 8e-08 | 3020000000 | 1000 |  |  | 3020000000000 | 0.453 | 10 | 5.882% | 2.941% |  |  | Tan | JMM 16 1 | 2006 | Si |  |  |  | C.F.C. | 1.12 | 111 | 1500000000000000 | 5000000000000000 |  | Air | 10000 |  |  |  |  | 150 |  | 0 | 0 | Linear | 0
0.000453 |  |  | 0.883871 | 685 | 650 | 720 | 1 | 775 | 0.15 | 1e-07 | 3020000000 | 1000 |  |  | 3020000000000 | 0.453 | 17.5 | 10.22% | 5.109% |  |  | Tan | JMM 16 1 | 2006 | Si |  |  |  | C.F.C. | 1.12 | 111 | 1500000000000000 | 5000000000000000 |  | Air | 10000 |  |  |  |  | 150 |  | 0 | 0 | Linear | 0
0.1 |  |  | 0.17 | 136 | 758 | 874 | 6 | 800 | 0.1 |  | 1000000000000 | 500 |  |  | 500000000000000 | 50 |  | 14.22% | 7.108% |  |  | Miyaji | Optics Express 16 | 2008 | DLC |  |  |  | cubic | [5 empty] | Air |  | 10 |  |  |  | 190 |  | 0 | 0 | Linear | 0 | Focal plane | 1
0.000453 |  |  | 0.9354839 | 725 | 690 | 760 | 1 | 775 | 0.15 | 1e-07 | 3020000000 | 1000 |  |  | 3020000000000 | 0.453 | 17.5 | 9.655% | 4.828% |  |  | Tan | JMM 16 1 | 2006 | Si |  |  |  | C.F.C. | 1.12 | 111 | 1500000000000000 | 5000000000000000 |  | Air | 10000 |  |  |  |  | 150 |  | 0 | 90 | Linear | 0
1.5 |  |  | 0.2862903 | 71 | 757 | 805 | 11 | 248 | 0.38 |  | 3947368421052.6 | 100 |  |  | 394736842105263 | 150 |  | 6.146% | 3.073% |  |  | Ozkan | APL 75 23 | 1999 | Diamond |  |  |  | C.F.C. | [5 empty] | Air | 10000 | [6 empty] | 0 | 0 | Linear | 0
1.5 |  |  | 0.7846102 | 194.5833 | 1114 | 1221 | 6 | 248 | 0.38 |  | 3947368421052.6 | 100 |  |  | 394736842105263 | 150 |  | 9.165% | 4.582% |  |  | Ozkan | APL 75 23 | 1999 | Diamond PC |  |  |  | C.F.C. | [5 empty] | Air | 10000 | [6 empty] | 0 | 0 | Linear | 0
0.000453 |  |  | 0.9354839 | 725 | 670 | 780 | 1 | 775 | 0.15 | 1e-07 | 3020000000 | 1000 |  |  | 3020000000000 | 0.453 | 27.5 | 15.17% | 7.586% |  |  | Tan | JMM 16 1 | 2006 | Si |  |  |  | C.F.C. | 1.12 | 111 | 1500000000000000 | 5000000000000000 |  | Air | 10000 |  |  |  |  | 150 |  | 0 | 45 | Circular | 0
0.15 |  |  | 0.15125 | 121 | 570 | 640 | 5 | 800 | 0.1 |  | 1500000000000 | 1000 |  |  | 1500000000000000 | 150 |  | 11.57% | 5.785% |  |  | Miyaji | Optics Express 16 | 2008 | DLC |  |  |  | cubic | [5 empty] | Air |  | 10 | [7 empty] | Linear | 0 | Focal plane
0.1 |  |  | 0.223125 | 178.5 | 846 | 939 | 5 | 800 | 0.1 |  | 1000000000000 | 1000 |  |  | 1000000000000000 | 100 |  | 10.42% | 5.21% |  |  | Miyaji | Optics Express 16 | 2008 | DLC |  |  |  | cubic | [5 empty] | Air |  | 10 | [7 empty] | Linear | 0 | Focal plane
1 |  |  | 0.8094286 | 1011.786 | 6632 | 7533 | 7 | 1250 | 0.08 |  | 12500000000000 | 1200 |  |  | 15000000000000000 | 1200 | 32.17857 | 12.72% | 6.361% |  |  | Martsinovkii | Optics and Spectro 105 (10 | 2008 | Si |  |  |  | C.F.C. | 1.12 | 100 |  |  |  | Air | 10000 | 10 | [5 empty] | 0 | 0 | Linear | 0 | Focal plane
1 |  |  | 0.8271111 | 1033.889 | 9050 | 9560 | 9 | 1250 | 0.1 |  | 10000000000000 | 1200 |  |  | 12000000000000000 | 1200 | 14.16667 | 5.481% | 2.74% |  |  | Martsinovkii | Semiconductors 43, 10 | 2009 | Si |  |  |  | C.F.C. | 1.12 | 100 |  |  |  | Air | 10000 | 10 |  |  |  | 123
80 |  |  | 0.25 | 200 |  |  |  | 800 | 0.1 |  | 800000000000000 | 5000 |  |  | 4e+18 | 400000 |  |  | 0% |  |  | Varlamova | ASS 252 | 2006 | CaF2 |  |  |  | cubic | 12 | 111 |  | 3e+17 |  | Vacuum | 1.5e-11 | 1000 | [5 empty] | 0 | Right | Circular | 45
80 |  |  | 0.2875 | 230 |  |  |  | 800 | 0.1 |  | 800000000000000 | 5000 |  |  | 4e+18 | 400000 |  |  | 0% |  |  | Varlamova | ASS 252 | 2006 | CaF2 |  |  |  | cubic | 12 | 111 |  | 3e+17 |  | Vacuum | 1.5e-11 | 1000 | [5 empty] | 0 | Left | Circular | 45 | Focal plane
|  |  | 0.4080357 | 326.4286 | 11340 | 11510 | 35 | 800 | 0.12 |  | 9000000000000 | 45000 |  |  | 4.05e+17 |  |  | 1.488% | 0.744% |  |  | Reif | ASS 197 | 2002 | BaF2 |  |  |  | cubic | 11.3 |  |  | 5000000000000000 |  | Vacuum | 1e-07 | 1000 | [5 empty] | 3 |  | Linear
|  |  | 0.25 | 200 |  |  |  | 800 | 0.1 | [5 empty] | 0 |  |  |  | 0% |  |  | Reif | MSE B 134 114 | 2006 | Si |  |  |  | C.F.C. | 1.12 | 001 | 1500000000000000 | 5000000000000000 |  | Vacuum |  |  | 1e+21 |  |  | 100 |  |  |  | Linear
|  |  | 0.625 | 500 |  |  |  | 800 | 0.1 | [5 empty] | 0 |  |  |  | 0% |  |  | Reif | MSE B 134 114 | 2006 | Si |  |  |  | C.F.C. | 1.12 | 001 | 1500000000000000 | 5000000000000000 |  | Vacuum |  |  | 1e+21 |  |  | 100 |  |  |  | Linear
1 |  |  | 0 | 0 |  |  | 1 | 800 | 0.045 |  |  | ? | [6 empty] | 0% |  |  | Chakravarty | JAP 109 084347 | 2011 | GaP |  |  |  |  | 2.3 | [14 empty] | Circular
0.1 |  |  | 0.28125 | 225 | 2.1e-07 | 2.4e-07 | 1 | 800 | 0.045 |  |  | ? | [6 empty] | 0% |  |  | Chakravarty | JAP 109 084347 | 2011 | GaP |  |  |  |  | 2.3 | [12 empty] | 0 |  | Linear
1 |  |  | 0.7625 | 610 | 5.7e-07 | 6.5e-07 | 1 | 800 | 0.045 |  |  | ? | [6 empty] | 0% |  |  | Chakravarty | JAP 109 084347 | 2011 | GaP |  |  |  |  | 2.3
|  |  | 0.73125 | 585 | 4.6e-07 | 7.1e-07 | 1 | 800 | 0.045 |  |  | ? | [6 empty] | 0% |  |  | Chakravarty | JAP 109 084347 | 2011 | GaAs |  |  |  |  | 1.42
|  |  | 0.58125 | 465 | 4e-07 | 5.3e-07 | 1 | 800 | 0.045 |  |  | ? | [6 empty] | 0% |  |  | Chakravarty | JAP 109 084347 | 2011 | InP |  |  |  |  | 1.35
|  |  | 0.33125 | 265 | 2.5e-07 | 2.8e-07 | 1 | 800 | 0.045 |  |  | ? | [6 empty] | 0% |  |  | Chakravarty | JAP 109 084347 | 2011 | GaN |  |  |  |  | 3.4
|  |  | 0.2125 | 170 | 1.6e-07 | 1.8e-07 | 1 | 800 | 0.045 |  |  | ? | [6 empty] | 0% |  |  | Chakravarty | JAP 109 084347 | 2011 | SiC |  |  |  |  | 3.37
|  |  | 0.110625 | 88.5 | 8.3e-08 | 9.4e-08 | 1 | 800 | 0.045 |  |  | ? | [6 empty] | 0% |  |  | Chakravarty | JAP 109 084347 | 2011 | SiC |  |  |  |  | 3.37
|  |  | 0.88125 | 705 | 6.1e-07 | 8e-07 | 1 | 800 | 0.045 |  |  | ? | [6 empty] | 0% |  |  | Chakravarty | JAP 109 084347 | 2011 | InP |  |  |  |  | 1.35
|  |  | 0.2375 | 190 | 1.9e-07 | 1.9e-07 | 1 | 800 | 0.045 |  |  | ? | [6 empty] | 0% |  |  | Chakravarty | JAP 109 084347 | 2011 | GaP |  |  |  |  | 2.3
1 |  |  | 1.5875 | 635 | 6.2e-07 | 6.5e-07 | 1 | 400 | 0.15 |  |  | 50 | [6 empty] | 0% |  |  | Seifert | APA 81 4 | 2004 | SiO2 |  |  |  |  | 9 | [6 empty] | 1000 | [7 empty] | Linear | 90
|  |  | 1.5875 | 635 | 5.7e-07 | 7e-07 | 1 | 400 | 0.15 |  |  | 100 | [6 empty] | 0% |  |  | Seifert | APA 81 4 | 2004 | SiO2 |  |  |  |  | 9 | [14 empty] | Linear | 90
0.192 |  |  | 0.93125 | 745 | 690 | 800 | 1 | 800 | 0.12 |  | 1600000000000 | 10000 |  |  | 16000000000000000 |  | 27.5 | 7.383% | 3.691% |  |  | Costache | APA 79 1429 | 2004 | Si |  |  |  | cubic | 1.12 | 100 |  |  |  | Vacuum |  | 1000 | [7 empty] | Linear | 0
|  |  | 0.825 | 660 | 610 | 710 | 1 | 800 | 0.12 |  | 1600000000000 | 20000 |  |  | 32000000000000000 |  | 25 | 7.576% | 3.788% |  |  | Costache | APA 79 1429 | 2004 | Si |  |  |  | cubic | 1.12 | 100 |  |  |  | Vacuum |  | 1000 | [7 empty] | Linear | 0
0.48 |  |  | 0.25625 | 205 | 190 | 220 | 1 | 800 | 0.12 |  | 4000000000000 | 60000 |  |  | 2.4e+17 |  | 7.5 | 7.317% | 3.659% |  |  | Costache | APA 79 1429 | 2004 | Si |  |  |  | cubic | 1.12 | 100 |  |  |  | Vacuum |  | 1000 | [7 empty] | Linear | 90
[8 empty] | 800 | 0.17 | [9 empty] | 0% |  |  | Budiman | APA 98 849 | 2010 | c-SiO2 |  |  |  |  | 8 | [15 empty] | 90
8.2 |  |  | 3.064516 | 760 | 710 | 810 | 1 | 248 | 0.5 |  | 16400000000000 | 70 |  |  | 1148000000000000 | 574 |  | 13.16% | 6.579% |  |  | Ihlemann | APA 54 363 | 1992 | c-SiO2 |  |  |  |  | 8 |  |  |  |  | Air | [7 empty] | 0 | - | - | -
0.24 |  |  | 0.19875 | 159 | 1.55e-07 | 1.63e-07 | 10 | 800 | 0.13 |  | 1846153846153.9 | 5 |  |  | 9230769230769.2 |  |  | 0.5031% | 0.2516% |  |  | Bonse | JAP 97 013538 | 2005 | InP |  |  |  | cubic | [5 empty] | Air | [9 empty] | Linear | 0
|  |  | 0.8150183 | 317.8571 | 2150 | 2300 | 7 | 390 | 0.15 |  | 1060000 | 760000000 |  |  | 805600000000000 | [6 empty] | Kovacevic | ASS 326 91 | 2015 | Al/Ti thin layers | Si | 0.13 | 13 |  |  | 100 |  |  | ? |  |  |  |  | ? | ? | ?
0.1686747 | 0.14 |  | 0.7948718 | 310 | 290 | 330 | 1 | 390 | 0.15 |  |  | 152000000 | 0 |  | 0 | 25638554.2 | [5 empty] | Kovacevic | ASS 326 91 | 2015 | Al/Ti thin layers | Si | 0.13 | 13 |  |  | 100 |  |  | ? |  |  |  |  | ? | ? | ? |  | 0 |  | Linear | 0
0.1638554 | 0.136 |  | 0.8051282 | 314 | 294 | 334 | 1 | 390 | 0.15 |  |  | 760000000 | 0 |  | 0 | 124530120.5 | [5 empty] | Kovacevic | ASS 326 91 | 2015 | Al/Ti thin layers | Si | 0.13 | 13 |  |  | 100 |  |  | ? |  |  |  |  | ? | ? | ? |  | 0 |  | Linear | 0
0.1686747 | 0.14 |  | 0.8205128 | 320 | 300 | 340 | 1 | 390 | 0.15 |  |  | 23000000000 | 5e-06 |  | 0 | 3879518072.3 | [5 empty] | Kovacevic | ASS 326 91 | 2015 | Al/Ti thin layers | Si | 0.13 | 13 |  |  | 100 |  |  | ? |  |  |  |  | ? | ? | ? |  | 0 |  | Linear | 0
0.1036145 | 0.086 |  | 0.8974359 | 350 | 330 | 370 | 1 | 390 | 0.15 |  |  |  | 5e-06 |  | 0 | 5.180723e-07 | [5 empty] | Kovacevic | ASS 326 91 | 2015 | Al | Si | 0.13 |  |  |  | 100 |  |  | ? |  |  |  |  | ? | ? | ? |  | 0 |  | Linear | 0
0.1036145 | 0.086 |  | 0.6666667 | 260 | 240 | 280 | 1 | 390 | 0.15 |  |  | 76000000 | 0 |  | 0 | 7874698.8 | [5 empty] | Kovacevic | ASS 326 91 | 2015 | Al | Si | 0.13 |  |  |  | 100 |  |  | ? |  |  |  |  | ? | ? | ? |  | 0 |  | Linear | 0
0.1036145 | 0.086 |  | 0.6717949 | 262 | 242 | 282 | 1 | 390 | 0.15 |  |  | 304000000 | 0 |  | 0 | 31498795.2 | [5 empty] | Kovacevic | ASS 326 91 | 2015 | Al | Si | 0.13 |  |  |  | 100 |  |  | ? |  |  |  |  | ? | ? | ? |  | 0 |  | Linear | 0
0.1036145 | 0.086 |  | 0.8051282 | 314 | 294 | 334 | 1 | 390 | 0.15 |  |  | 760000000 | 0 |  | 0 | 78746988.0 | [5 empty] | Kovacevic | ASS 326 91 | 2015 | Al | Si | 0.13 |  |  |  | 100 |  |  | ? |  |  |  |  | ? | ? | ? |  | 0 |  | Linear | 0
1.409639 | 1.17 |  | no data provided | no data provided | no data provided | no data provided |  | 515 | 0.25 |  |  | 2 |  |  | 0 | 2.819277 |  | #VALUE! |  |  |  | Kim | APB 113 395 | 2013 | 6H-SiC |  | 270.5 | [5 empty] | 4280000000000000 | normal atmospheric pressure and room temperature | Air |  |  |  | 8.4 | 8.4 | 8.4 |  | 0 |  | Linear | 0
1.409639 | 1.17 |  | 0.237734 | 122.433 | 109.125 | 135.741 | 1 | 515 | 0.25 |  |  | 3 |  |  | 0 | 4.228916 |  | 21.74% |  |  |  | Kim | APB 113 395 | 2013 | 6H-SiC |  | 270.5 | [5 empty] | 4280000000000000 | normal atmospheric pressure and room temperature | Air |  |  |  | 8.4 | 8.4 | 8.4 |  | 0 |  | Linear | 0
1.409639 | 1.17 |  | 0.2235223 | 115.114 | 106.464 | 123.764 | 1 | 515 | 0.25 |  |  | 4 |  |  | 0 | 5.638554 |  | 15.03% |  |  |  | Kim | APB 113 395 | 2013 | 6H-SiC |  | 270.5 | [5 empty] | 4280000000000000 | normal atmospheric pressure and room temperature | Air |  |  |  | 8.4 | 8.4 | 8.4 |  | 0 |  | Linear | 0
1.409639 | 1.17 |  | 0.2467786 | 127.091 | 117.11 | 137.072 | 1 | 515 | 0.25 |  |  | 5 |  |  | 0 | 7.048193 |  | 15.71% |  |  |  | Kim | APB 113 395 | 2013 | 6H-SiC |  | 270.5 | [5 empty] | 4280000000000000 | normal atmospheric pressure and room temperature | Air |  |  |  | 8.4 | 8.4 | 8.4 |  | 0 |  | Linear | 0
1.409639 | 1.17 |  | 0.2622835 | 135.076 | 117.11 | 153.042 | 1 | 515 | 0.25 |  |  | 6 |  |  | 0 | 8.457831 |  | 26.6% |  |  |  | Kim | APB 113 395 | 2013 | 6H-SiC |  | 270.5 | [5 empty] | 4280000000000000 | normal atmospheric pressure and room temperature | Air |  |  |  | 8.4 | 8.4 | 8.4 |  | 0 |  | Linear | 0
1.409639 | 1.17 |  | 0.2700359 | 139.0685 | 127.757 | 150.38 | 1 | 515 | 0.25 |  |  | 7 |  |  | 0 | 9.86747 |  | 16.27% |  |  |  | Kim | APB 113 395 | 2013 | 6H-SiC |  | 270.5 | [5 empty] | 4280000000000000 | normal atmospheric pressure and room temperature | Air |  |  |  | 8.4 | 8.4 | 8.4 |  | 0 |  | Linear | 0
1.409639 | 1.17 |  | 0.2467796 | 127.0915 | 101.141 | 153.042 | 1 | 515 | 0.25 |  |  | 8 |  |  | 0 | 11.27711 |  | 40.84% |  |  |  | Kim | APB 113 395 | 2013 | 6H-SiC |  | 270.5 | [5 empty] | 4280000000000000 | normal atmospheric pressure and room temperature | Air |  |  |  | 8.4 | 8.4 | 8.4 |  | 0 |  | Linear | 0
1.409639 | 1.17 |  | 0.2752039 | 141.73 | 123.764 | 159.696 | 1 | 515 | 0.25 |  |  | 9 |  |  | 0 | 12.68675 |  | 25.35% |  |  |  | Kim | APB 113 395 | 2013 | 6H-SiC |  | 270.5 | [5 empty] | 4280000000000000 | normal atmospheric pressure and room temperature | Air |  |  |  | 8.4 | 8.4 | 8.4 |  | 0 |  | Linear | 0
1.409639 | 1.17 |  | 0.2777883 | 143.061 | 133.08 | 153.042 | 1 | 515 | 0.25 |  |  | 10 |  |  | 0 | 14.09639 |  | 13.95% |  |  |  | Kim | APB 113 395 | 2013 | 6H-SiC |  | 270.5 | [5 empty] | 4280000000000000 | normal atmospheric pressure and room temperature | Air |  |  |  | 8.4 | 8.4 | 8.4 |  | 0 |  | Linear | 0
1.409639 | 1.17 |  | 0.2907087 | 149.715 | 131.749 | 167.681 | 1 | 515 | 0.25 |  |  | 11 |  |  | 0 | 15.50602 |  | 24% |  |  |  | Kim | APB 113 395 | 2013 | 6H-SiC |  | 270.5 | [5 empty] | 4280000000000000 | normal atmospheric pressure and room temperature | Air |  |  |  | 8.4 | 8.4 | 8.4 |  | 0 |  | Linear | 0
1.409639 | 1.17 |  | 0.2907087 | 149.715 | 139.734 | 159.696 | 1 | 515 | 0.25 |  |  | 12 |  |  | 0 | 16.91566 |  | 13.33% |  |  |  | Kim | APB 113 395 | 2013 | 6H-SiC |  | 270.5 | [5 empty] | 4280000000000000 | normal atmospheric pressure and room temperature | Air |  |  |  | 8.4 | 8.4 | 8.4 |  | 0 |  | Linear | 0
1.409639 | 1.17 |  | 0.2015576 | 103.80215 | 83.8403 | 123.764 | 1 | 515 | 0.25 |  |  | 15 |  |  | 0 | 21.14458 |  | 38.46% |  |  |  | Kim | APB 113 395 | 2013 | 6H-SiC |  | 270.5 | [5 empty] | 4280000000000000 | normal atmospheric pressure and room temperature | Air |  |  |  | 8.4 | 8.4 | 8.4 |  | 0 |  | Linear | 0
1.409639 | 1.17 |  | 0.2739117 | 141.0645 | 115.779 | 166.35 | 1 | 515 | 0.25 |  |  | 5 |  |  | 0 | 7.048193 |  | 35.85% |  |  |  | Kim | APB 113 395 | 2013 | 6H-SiC |  | 270.5 | [5 empty] | 4280000000000000 | normal atmospheric pressure and room temperature | Air |  |  |  | 8.4 | 8.4 | 8.4 |  | 0 |  | Linear | 0
1.409639 | 1.17 |  | 0.2622835 | 135.076 | 118.441 | 151.711 | 1 | 515 | 0.25 |  |  | 6 |  |  | 0 | 8.457831 |  | 24.63% |  |  |  | Kim | APB 113 395 | 2013 | 6H-SiC |  | 270.5 | [5 empty] | 4280000000000000 | normal atmospheric pressure and room temperature | Air |  |  |  | 8.4 | 8.4 | 8.4 |  | 0 |  | Linear | 0
1.409639 | 1.17 |  | 0.2739117 | 141.0645 | 118.441 | 163.688 | 1 | 515 | 0.25 |  |  | 7 |  |  | 0 | 9.86747 |  | 32.08% |  |  |  | Kim | APB 113 395 | 2013 | 6H-SiC |  | 270.5 | [5 empty] | 4280000000000000 | normal atmospheric pressure and room temperature | Air |  |  |  | 8.4 | 8.4 | 8.4 |  | 0 |  | Linear | 0
1.409639 | 1.17 |  | 0.2803718 | 144.3915 | 130.418 | 158.365 | 1 | 515 | 0.25 |  |  | 8 |  |  | 0 | 11.27711 |  | 19.36% |  |  |  | Kim | APB 113 395 | 2013 | 6H-SiC |  | 270.5 | [5 empty] | 4280000000000000 | normal atmospheric pressure and room temperature | Air |  |  |  | 8.4 | 8.4 | 8.4 |  | 0 |  | Linear | 0
1.409639 | 1.17 |  | 0.2713272 | 139.7335 | 115.779 | 163.688 | 1 | 515 | 0.25 |  |  | 9 |  |  | 0 | 12.68675 |  | 34.29% |  |  |  | Kim | APB 113 395 | 2013 | 6H-SiC |  | 270.5 | [5 empty] | 4280000000000000 | normal atmospheric pressure and room temperature | Air |  |  |  | 8.4 | 8.4 | 8.4 |  | 0 |  | Linear | 0
1.409639 | 1.17 |  | 0.2945845 | 151.711 | 126.426 | 176.996 | 1 | 515 | 0.25 |  |  | 10 |  |  | 0 | 14.09639 |  | 33.33% |  |  |  | Kim | APB 113 395 | 2013 | 6H-SiC |  | 270.5 | [5 empty] | 4280000000000000 | normal atmospheric pressure and room temperature | Air |  |  |  | 8.4 | 8.4 | 8.4 |  | 0 |  | Linear | 0
1.409639 | 1.17 |  | 0.2855408 | 147.0535 | 126.426 | 167.681 | 1 | 515 | 0.25 |  |  | 11 |  |  | 0 | 15.50602 |  | 28.05% |  |  |  | Kim | APB 113 395 | 2013 | 6H-SiC |  | 270.5 | [5 empty] | 4280000000000000 | normal atmospheric pressure and room temperature | Air |  |  |  | 8.4 | 8.4 | 8.4 |  | 0 |  | Linear | 0
1.409639 | 1.17 |  | 0.232567 | 119.772 | 107.795 | 131.749 | 1 | 515 | 0.25 |  |  | 12 |  |  | 0 | 16.91566 |  | 20% |  |  |  | Kim | APB 113 395 | 2013 | 6H-SiC |  | 270.5 | [5 empty] | 4280000000000000 | normal atmospheric pressure and room temperature | Air |  |  |  | 8.4 | 8.4 | 8.4 |  | 0 |  | Linear | 0
1.409639 | 1.17 |  | 0.264868 | 136.407 | 105.133 | 167.681 | 1 | 515 | 0.25 |  |  | 13 |  |  | 0 | 18.3253 |  | 45.85% |  |  |  | Kim | APB 113 395 | 2013 | 6H-SiC |  | 270.5 | [5 empty] | 4280000000000000 | normal atmospheric pressure and room temperature | Air |  |  |  | 8.4 | 8.4 | 8.4 |  | 0 |  | Linear | 0
1.409639 | 1.17 |  | 0.3475583 | 178.9925 | 151.711 | 206.274 | 1 | 515 | 0.25 |  |  | 14 |  |  | 0 | 19.73494 |  | 30.48% |  |  |  | Kim | APB 113 395 | 2013 | 6H-SiC |  | 270.5 | [5 empty] | 4280000000000000 | normal atmospheric pressure and room temperature | Air |  |  |  | 8.4 | 8.4 | 8.4 |  | 0 |  | Linear | 0
1.409639 | 1.17 |  | 0.3036291 | 156.369 | 145.057 | 167.681 | 1 | 515 | 0.25 |  |  | 15 |  |  | 0 | 21.14458 |  | 14.47% |  |  |  | Kim | APB 113 395 | 2013 | 6H-SiC |  | 270.5 | [5 empty] | 4280000000000000 | normal atmospheric pressure and room temperature | Air |  |  |  | 8.4 | 8.4 | 8.4 |  | 0 |  | Linear | 0
1.409639 | 1.17 |  | 0.2790796 | 143.726 | 130.418 | 157.034 | 1 | 515 | 0.25 |  |  | 16 |  |  | 0 | 22.55422 |  | 18.52% |  |  |  | Kim | APB 113 395 | 2013 | 6H-SiC |  | 270.5 | [5 empty] | 4280000000000000 | normal atmospheric pressure and room temperature | Air |  |  |  | 8.4 | 8.4 | 8.4 |  | 0 |  | Linear | 0
1.409639 | 1.17 |  | 0.3230097 | 166.35 | 147.719 | 184.981 | 1 | 515 | 0.25 |  |  | 17 |  |  | 0 | 23.96386 |  | 22.4% |  |  |  | Kim | APB 113 395 | 2013 | 6H-SiC |  | 270.5 | [5 empty] | 4280000000000000 | normal atmospheric pressure and room temperature | Air |  |  |  | 8.4 | 8.4 | 8.4 |  | 0 |  | Linear | 0
1.409639 | 1.17 |  | 0.3217165 | 165.684 | 155.703 | 175.665 | 1 | 515 | 0.25 |  |  | 18 |  |  | 0 | 25.37349 |  | 12.05% |  |  |  | Kim | APB 113 395 | 2013 | 6H-SiC |  | 270.5 | [5 empty] | 4280000000000000 | normal atmospheric pressure and room temperature | Air |  |  |  | 8.4 | 8.4 | 8.4 |  | 0 |  | Linear | 0
1.409639 | 1.17 |  | 0.789435 | 406.559 | 383.27 | 429.848 | 1 | 515 | 0.25 |  |  | 11 |  |  | 0 | 15.50602 |  | 11.46% |  |  |  | Kim | APB 113 395 | 2013 | 6H-SiC |  | 270.5 | [5 empty] | 4280000000000000 | normal atmospheric pressure and room temperature | Air |  |  |  | 8.4 | 8.4 | 8.4 |  | 0 |  | Linear | 0
1.409639 | 1.17 |  | 0.8462845 | 435.8365 | 400.57 | 471.103 | 1 | 515 | 0.25 |  |  | 12 |  |  | 0 | 16.91566 |  | 16.18% |  |  |  | Kim | APB 113 395 | 2013 | 6H-SiC |  | 270.5 | [5 empty] | 4280000000000000 | normal atmospheric pressure and room temperature | Air |  |  |  | 8.4 | 8.4 | 8.4 |  | 0 |  | Linear | 0
1.409639 | 1.17 |  | 0.8372408 | 431.179 | 392.586 | 469.772 | 1 | 515 | 0.25 |  |  | 13 |  |  | 0 | 18.3253 |  | 17.9% |  |  |  | Kim | APB 113 395 | 2013 | 6H-SiC |  | 270.5 | [5 empty] | 4280000000000000 | normal atmospheric pressure and room temperature | Air |  |  |  | 8.4 | 8.4 | 8.4 |  | 0 |  | Linear | 0
1.409639 | 1.17 |  | 1.03363 | 532.3195 | 481.749 | 582.89 | 1 | 515 | 0.25 |  |  | 14 |  |  | 0 | 19.73494 |  | 19% |  |  |  | Kim | APB 113 395 | 2013 | 6H-SiC |  | 270.5 | [5 empty] | 4280000000000000 | normal atmospheric pressure and room temperature | Air |  |  |  | 8.4 | 8.4 | 8.4 |  | 0 |  | Linear | 0
1.409639 | 1.17 |  | 0.9470631 | 487.7375 | 449.81 | 525.665 | 1 | 515 | 0.25 |  |  | 15 |  |  | 0 | 21.14458 |  | 15.55% |  |  |  | Kim | APB 113 395 | 2013 | 6H-SiC |  | 270.5 | [5 empty] | 4280000000000000 | normal atmospheric pressure and room temperature | Air |  |  |  | 8.4 | 8.4 | 8.4 |  | 0 |  | Linear | 0
1.409639 | 1.17 |  | 0.952232 | 490.3995 | 457.795 | 523.004 | 1 | 515 | 0.25 |  |  | 16 |  |  | 0 | 22.55422 |  | 13.3% |  |  |  | Kim | APB 113 395 | 2013 | 6H-SiC |  | 270.5 | [5 empty] | 4280000000000000 | normal atmospheric pressure and room temperature | Air |  |  |  | 8.4 | 8.4 | 8.4 |  | 0 |  | Linear | 0
1.409639 | 1.17 |  | 0.9134709 | 470.4375 | 443.156 | 497.719 | 1 | 515 | 0.25 |  |  | 17 |  |  | 0 | 23.96386 |  | 11.6% |  |  |  | Kim | APB 113 395 | 2013 | 6H-SiC |  | 270.5 | [5 empty] | 4280000000000000 | normal atmospheric pressure and room temperature | Air |  |  |  | 8.4 | 8.4 | 8.4 |  | 0 |  | Linear | 0
1.409639 | 1.17 |  | 1.018125 | 524.3345 | 460.456 | 588.213 | 1 | 515 | 0.25 |  |  | 18 |  |  | 0 | 25.37349 |  | 24.37% |  |  |  | Kim | APB 113 395 | 2013 | 6H-SiC |  | 270.5 | [5 empty] | 4280000000000000 | normal atmospheric pressure and room temperature | Air |  |  |  | 8.4 | 8.4 | 8.4 |  | 0 |  | Linear | 0
1.409639 | 1.17 |  | 0.9315592 | 479.753 | 417.871 | 541.635 | 1 | 515 | 0.25 |  |  | 19 |  |  | 0 | 26.78313 |  | 25.8% |  |  |  | Kim | APB 113 395 | 2013 | 6H-SiC |  | 270.5 | [5 empty] | 4280000000000000 | normal atmospheric pressure and room temperature | Air |  |  |  | 8.4 | 8.4 | 8.4 |  | 0 |  | Linear | 0
1.409639 | 1.17 |  | 0.8760019 | 451.141 | 417.871 | 484.411 | 1 | 515 | 0.25 |  |  | 13 |  |  | 0 | 18.3253 |  | 14.75% |  |  |  | Kim | APB 113 395 | 2013 | 6H-SiC |  | 270.5 | [5 empty] | 4280000000000000 | normal atmospheric pressure and room temperature | Air |  |  |  | 8.4 | 8.4 | 8.4 |  | 0 |  | Linear | 0
1.409639 | 1.17 |  | 0.8617883 | 443.821 | 373.954 | 513.688 | 1 | 515 | 0.25 |  |  | 14 |  |  | 0 | 19.73494 |  | 31.48% |  |  |  | Kim | APB 113 395 | 2013 | 6H-SiC |  | 270.5 | [5 empty] | 4280000000000000 | normal atmospheric pressure and room temperature | Air |  |  |  | 8.4 | 8.4 | 8.4 |  | 0 |  | Linear | 0
1.409639 | 1.17 |  | 0.8501602 | 437.8325 | 393.916 | 481.749 | 1 | 515 | 0.25 |  |  | 16 |  |  | 0 | 22.55422 |  | 20.06% |  |  |  | Kim | APB 113 395 | 2013 | 6H-SiC |  | 270.5 | [5 empty] | 4280000000000000 | normal atmospheric pressure and room temperature | Air |  |  |  | 8.4 | 8.4 | 8.4 |  | 0 |  | Linear | 0
1.409639 | 1.17 |  | 0.9341427 | 481.0835 | 436.502 | 525.665 | 1 | 515 | 0.25 |  |  | 17 |  |  | 0 | 23.96386 |  | 18.53% |  |  |  | Kim | APB 113 395 | 2013 | 6H-SiC |  | 270.5 | [5 empty] | 4280000000000000 | normal atmospheric pressure and room temperature | Air |  |  |  | 8.4 | 8.4 | 8.4 |  | 0 |  | Linear | 0
1.409639 | 1.17 |  | 0.816568 | 420.5325 | 384.601 | 456.464 | 1 | 515 | 0.25 |  |  | 19 |  |  | 0 | 26.78313 |  | 17.09% |  |  |  | Kim | APB 113 395 | 2013 | 6H-SiC |  | 270.5 | [5 empty] | 4280000000000000 | normal atmospheric pressure and room temperature | Air |  |  |  | 8.4 | 8.4 | 8.4 |  | 0 |  | Linear | 0
1.409639 | 1.17 |  | 0.8058252 | 415 | 390 | 440 | 1 | 515 | 0.25 |  |  | 20 |  |  | 0 | 28.19277 |  | 12.05% |  |  |  | Kim | APB 113 395 | 2013 | 6H-SiC |  | 270.5 | [5 empty] | 4280000000000000 | normal atmospheric pressure and room temperature | Air |  |  |  | 8.4 | 8.4 | 8.4 |  | 0 |  | Linear | 0
1.614458 | 1.34 |  | 0.815534 | 420 | 400 | 440 | 1 | 515 | 0.25 |  |  | 20 |  |  | 0 | 32.28916 |  | 9.524% |  |  |  | Kim | APB 113 395 | 2013 | 6H-SiC |  | 270.5 | [5 empty] | 4280000000000000 | normal atmospheric pressure and room temperature | Air |  |  |  | 8.4 | 8.4 | 8.4 |  | 0 |  | Linear | 0
1.831325 | 1.52 |  | 0.8349515 | 430 | 410 | 450 | 1 | 515 | 0.25 |  |  | 20 |  |  | 0 | 36.62651 |  | 9.302% |  |  |  | Kim | APB 113 395 | 2013 | 6H-SiC |  | 270.5 | [5 empty] | 4280000000000000 | normal atmospheric pressure and room temperature | Air |  |  |  | 8.4 | 8.4 | 8.4 |  | 0 |  | Linear | 0
2.156627 | 1.79 |  | 0.7378641 | 380 | 360 | 400 | 1 | 515 | 0.25 |  |  | 20 |  |  | 0 | 43.13253 |  | 10.53% |  |  |  | Kim | APB 113 395 | 2013 | 6H-SiC |  | 270.5 | [5 empty] | 4280000000000000 | normal atmospheric pressure and room temperature | Air |  |  |  | 8.4 | 8.4 | 8.4 |  | 0 |  | Linear | 0
2.698795 | 2.24 |  | 0.6504854 | 335 | 320 | 350 | 1 | 515 | 0.25 |  |  | 20 |  |  | 0 | 53.9759 |  | 8.955% |  |  |  | Kim | APB 113 395 | 2013 | 6H-SiC |  | 270.5 | [5 empty] | 4280000000000000 | normal atmospheric pressure and room temperature | Air |  |  |  | 8.4 | 8.4 | 8.4 |  | 0 |  | Linear | 0
2.698795 | 2.24 |  | 0.8349515 | 430 | 390 | 470 | 1 | 515 | 0.25 |  |  | 20 |  |  | 0 | 53.9759 |  | 18.6% |  |  |  | Kim | APB 113 395 | 2013 | 6H-SiC |  | 270.5 | [5 empty] | 4280000000000000 | normal atmospheric pressure and room temperature | Air |  |  |  | 8.4 | 8.4 | 8.4 |  | 0 |  | Linear | 0
1.084337 | 0.9 |  | 0.2135922 | 110 | 80 | 140 | 1 | 515 | 0.25 |  |  | 20 |  |  | 0 | 21.68675 |  | 54.55% |  |  |  | Kim | APB 113 395 | 2013 | 6H-SiC |  | 270.5 | [5 empty] | 4280000000000000 | normal atmospheric pressure and room temperature | Air |  |  |  | 8.4 | 8.4 | 8.4 |  | 0 |  | Linear | 0
1.084337 | 0.9 |  | 0.2184466 | 112.5 | 220 | 230 | 2 | 515 | 0.25 |  |  | 50 |  |  | 0 | 54.21687 |  | 4.444% |  |  |  | Kim | APB 113 395 | 2013 | 6H-SiC |  | 270.5 | [5 empty] | 4280000000000000 | normal atmospheric pressure and room temperature | Air |  |  |  | 8.4 | 8.4 | 8.4 |  | 0 |  | Linear | 0
1.084337 | 0.9 |  | 0.2135922 | 110 | 100 | 120 | 1 | 515 | 0.25 |  |  | 100 |  |  | 0 | 108.4337 |  | 18.18% |  |  |  | Kim | APB 113 395 | 2013 | 6H-SiC |  | 270.5 | [5 empty] | 4280000000000000 | normal atmospheric pressure and room temperature | Air |  |  |  | 8.4 | 8.4 | 8.4 |  | 0 |  | Linear | 0
1.084337 | 0.9 |  | 0.2946887 | 151.7647 | 2470 | 2690 | 17 | 515 | 0.25 |  |  | 200 |  |  | 0 | 216.8675 |  | 8.527% |  |  |  | Kim | APB 113 395 | 2013 | 6H-SiC |  | 270.5 | [5 empty] | 4280000000000000 | normal atmospheric pressure and room temperature | Air |  |  |  | 8.4 | 8.4 | 8.4 |  | 0 |  | Linear | 0
1.084337 | 0.9 | LIPSS | 0.7669903 | 395 | 1090 | 1280 | 3 | 515 | 0.25 |  |  | 500 |  |  | 0 | 542.1687 |  | 16.03% |  |  |  | Kim | APB 113 395 | 2013 | 6H-SiC |  | 270.5 | [5 empty] | 4280000000000000 | normal atmospheric pressure and room temperature | Air |  |  |  | 8.4 | 8.4 | 8.4 |  | 0 |  | Linear | 0
1.084337 | 0.9 |  | 0.6375405 | 328.3333 | 920 | 1050 | 3 | 515 | 0.25 |  |  | 1000 |  |  | 0 | 1084.337 |  | 13.2% |  |  |  | Kim | APB 113 395 | 2013 | 6H-SiC |  | 270.5 | [5 empty] | 4280000000000000 | normal atmospheric pressure and room temperature | Air |  |  |  | 8.4 | 8.4 | 8.4 |  | 0 |  | Linear | 0
|  |  | 0.5065972 | 405.2778 | 7120 | 7470 | 18 | 800 |  | 3e-06 |  | 50 |  |  | 0 | 0 |  | 4.798% |  |  |  | Tomita | APL 90 153115 | 2007 | 4H-SiC | [13 empty] | 14.2 | 9.5
|  |  | #VALUE! | #VALUE! | not able to measure too much pixellated picture | not able to measure too much pixellated picture |  | 800 |  | 3e-06 |  | 50 |  |  |  | 0 |  | #VALUE! |  |  |  | Tomita | APL 90 153115 | 2007 | 4H-SiC | [13 empty] | 11.8 | 8.5
|  |  |  | 250 |  |  | paper value | 800 |  | 3e-06 |  | 50 |  |  |  | 0 |  | #VALUE! |  |  |  | Tomita | APL 90 153115 | 2007 | 4H-SiC | [13 empty] | 11.8 | 8.5
|  |  |  | 519.4444 | 4620 | 4730 | 9 | 800 |  | 3e-06 |  | 50 |  |  |  | 0 |  | 2.353% |  |  |  | Tomita | APL 90 153115 | 2007 | 4H-SiC | [13 empty] | 21.2 | 15.9
|  |  |  | 500 |  |  | paper value | 800 |  | 3e-06 |  | 50 |  |  |  | 0 |  | #VALUE! |  |  |  | Tomita | APL 90 153115 | 2007 | 4H-SiC | [13 empty] | 21.2 | 15.9
|  |  |  | 500 |  |  | paper value | 800 | 0.15 |  |  |  | 0.002 |  | 15mW | 0 |  | #VALUE! |  |  |  | Khuat | Optical Letters 40 2 | 2015 | 6H-SiC |  | 350 | [18 empty] | 0
|  |  |  | 483 | 2180 | 2650 | 5 | 800 | 0.15 |  |  |  | 0.002 |  | 15mW | 0 |  | 19.46% |  |  |  | Khuat | Optical Letters 40 2 | 2015 | 6H-SiC |  | 350 | [18 empty] | 0
|  |  |  | 486.6667 | 2650 | 3190 | 6 | 800 | 0.15 |  |  |  | 0.002 |  | 15mW | 0 |  | 18.49% |  |  |  | Khuat | Optical Letters 40 2 | 2015 | 6H-SiC |  | 350 | [18 empty] | 0
|  |  |  | 505 | 2320 | 2730 | 5 | 800 | 0.15 |  |  |  | 0.002 |  | 15mW | 0 |  | 16.24% |  |  |  | Khuat | Optical Letters 40 2 | 2015 | 6H-SiC |  | 350 | [18 empty] | 0
| 0,1 - 1,0 |  |  | 800 |  |  | paper value | 800 | 0.045 | 0.008 | [5 empty] | 0 |  | #VALUE! |  |  |  | Chakravarty | JAP 109 084347 | 2011 | InAs |  |  |  |  | 0.36 | [14 empty] | linear | 0
| 0,1 - 1,0 |  |  | 650 |  |  | paper value | 800 | 0.045 | 0.008 | [5 empty] | 0 |  | #VALUE! |  |  |  | Chakravarty | JAP 109 084347 | 2011 | InP |  |  |  |  | 1.35 | [14 empty] | linear | 0
| 0,1 - 1,0 |  |  | 600 |  |  | paper value | 800 | 0.045 | 0.008 | [5 empty] | 0 |  | #VALUE! |  |  |  | Chakravarty | JAP 109 084347 | 2011 | GaAs |  |  |  |  | 1.42 | [14 empty] | linear | 0
| 0,1 - 1,0 |  |  | 200 |  |  | paper value | 800 | 0.045 | 0.008 | [5 empty] | 0 |  | #VALUE! |  |  |  | Chakravarty | JAP 109 084347 | 2011 | GaP |  |  |  |  | 2.3 | [14 empty] | linear | 0
| 0,1 - 1,0 |  |  | 200 |  |  | paper value | 800 | 0.045 | 0.008 | [5 empty] | 0 |  | #VALUE! |  |  |  | Chakravarty | JAP 109 084347 | 2011 | ZnSe |  |  |  |  | 2.82 | [14 empty] | linear | 0
| 0,1 - 1,0 |  |  | 200 |  |  | paper value | 800 | 0.045 | 0.008 | [5 empty] | 0 |  | #VALUE! |  |  |  | Chakravarty | JAP 109 084347 | 2011 | GaN |  |  |  |  | 3.4 | [14 empty] | linear | 0
| 0,1 - 1,0 |  |  | 150 |  |  | paper value | 800 | 0.045 | 0.008 | [5 empty] | 0 |  | #VALUE! |  |  |  | Chakravarty | JAP 109 084347 | 2011 | SiC |  |  |  |  | 3.37 | [14 empty] | linear | 0
1.686747 | 1.4 | LIPSS (first scanning) |  | 150 |  |  | paper value | 800 | 0.21 |  |  |  |  | 0 |  | 0 |  | #VALUE! |  |  |  | Barmina | PhysWavePhenom vol22 no1 page15 | 2014 | 3H-SiC |  | 500 |  |  | 3.2 | [15 empty] | 0
1.686747 | 1.4 | Grooves (second scanning) |  | 110 x 130 |  |  | paper value | 800 | 0.21 |  |  |  |  | 90 |  | 0 |  | #VALUE! |  |  |  | Barmina | PhysWavePhenom vol22 no1 page15 | 2014 | 3H-SiC |  | 500 |  |  | 3.2 | [15 empty] | 0
14.45783 | 12 | LIPSS |  | 155 |  |  | paper value | 800 | 0.033 | 0.001 |  |  | 0.0006 |  |  | 0 |  | #VALUE! |  |  |  | Zhao | APL 91 121107 | 2007 | 6H-SiC |  | 250 |  |  | 3.1 | [15 empty] | 0
14.45783 | 12 | LIPSS (first scanning) | 0.2375 | 190 | 890 | 1010 | 5 | 800 | 0.033 | 0.001 |  |  | 0.0004 |  |  | 0 |  | 12.63% |  |  |  | Zhao | APL 91 121107 | 2007 | 6H-SiC |  | 250 |  |  | 3.1 | [15 empty] | 0
14.45783 | 12 | LIPSS (first scanning) | 0.23125 | 185 | 1040 | 1180 | 6 | 800 | 0.033 | 0.001 |  |  | 0.0001 |  |  | 0 |  | 12.61% |  |  |  | Zhao | APL 91 121107 | 2007 | 6H-SiC |  | 250 |  |  | 3.1 | [6 empty] | 1 kHz | [8 empty] | 0
| 2.1 | coarse |  | 500 |  |  |  | 800 | 0.013 | 6e-06 |  | 50 | [9 empty] | Okada | Appl Phys A 92: 665 | 2008 | 4H-SiC |  | 0.2 | [9 empty] | 50 Hz
| 2.1 | coarse |  | 500 |  |  |  | 800 | 0.013 | 6e-06 |  | 50 | [9 empty] | Okada | Appl Phys A 92: 665 | 2008 | 4H-SiC |  | 0.07 | [9 empty] | 50 Hz
| 2.1 | fine |  | 250 |  |  |  | 800 | 0.013 | 6e-06 |  | 50 | [9 empty] | Okada | Appl Phys A 92: 665 | 2008 | 4H-SiC |  | 0.2 | [9 empty] | 50 Hz
| 2.1 | fine |  | 250 |  |  |  | 800 | 0.013 | 6e-06 |  | 50 | [9 empty] | Okada | Appl Phys A 92: 665 | 2008 | 4H-SiC |  | 0.07 | [9 empty] | 50 Hz

## RipplesSpacing-LP3
Fluence (J/cm2) | Period normalisée | Period (nm) | Period | Error | Error / 2 | Error relative | Error relative /2 | N | Lambda nm | Lambda | tau | tau (ps) | Atm | Spot type | Spot size (m) | Spot (µm) | Incidence angle | Polarisation | Single power (W/cm²) | Total intensity (W/cm²) | Total energy (J/cm²) | Normalized period | Dist min | Dist max | Period | Error | Relative | Periods | Dist Min | Dist Max | Period | Error | Relative | Description | Chemin d'accès réseau LP3 | Material | Orientation | Date | Period normalisee
1.15 | 1.008333 | 806.6667 | 8.066667e-07 | 3.166667e-08 | 1.583333e-08 | 3.926% | 1.963% | 1 | 800 | 8e-07 | 1e-13 | 0.1 | Air | Tophat | 3.37e-05 | 33.7 | 0 | sp | 11500000000000 | 11500000000000 | 1.15 | 1.008333 | [5 empty] | 6 | 4.65e-06 | 5.03e-06 | 8.066667e-07 | 3.166667e-08 | 3.926% | Ripples one shot | \\MEB-JEOL\chloé\ripples à 1 tir\16 juin 2010 | Si | 100 | 2010-06-16 | 1.008333
1.2 | 1.03 | 824 | 8.24e-07 | 4.8e-08 | 2.4e-08 | 5.825% | 2.913% | 1 | 800 | 8e-07 | 1e-13 | 0.1 | Air | Tophat | 3.37e-05 | 33.7 | 0 | sp | 12000000000000 | 12000000000000 | 1.2 | 1.03 | [5 empty] | 5 | 3.88e-06 | 4.36e-06 | 8.24e-07 | 4.8e-08 | 5.825% | Ripples one shot | \\MEB-JEOL\chloé\ripples à 1 tir\16 juin 2010 | Si | 100 |  | 1.03
0.1 | 0.9446429 | 755.7143 | 7.557143e-07 | 4e-08 |  | 5.293% |  | 2 | 800 | 8e-07 | 1e-13 | 0.1 | Air |  |  |  | 0 | sp | 1000000000000 | 2000000000000 | 0.2 | 0.9446429 | [5 empty] | 7 | 5.01e-06 | 5.57e-06 | 7.557143e-07 | 4e-08 | 5.293% | \\MEB-JEOL\Rémi\ |  |  |  | 2010-07-30 | 0.9446429
0.2 | 0.8796875 | 703.75 | 7.0375e-07 | 4.5e-08 |  | 6.394% |  | 2 | 800 | 8e-07 | 1e-13 | 0.1 | Air |  |  |  | 0 | sp | 2000000000000 | 4000000000000 | 0.4 | 0.8796875 | [5 empty] | 16 | 1.054e-05 | 1.198e-05 | 7.0375e-07 | 4.5e-08 | 6.394% | \\MEB-JEOL\Rémi\ |  |  |  | 2010-07-30 | 0.8796875
0.5 | 0.9444444 | 755.5556 | 7.555556e-07 | 3.777778e-08 |  | 5% |  | 2 | 800 | 8e-07 | 1e-13 | 0.1 | Air |  |  |  | 0 | sp | 5000000000000 | 10000000000000 | 1 | 0.9444444 | [5 empty] | 9 | 6.46e-06 | 7.14e-06 | 7.555556e-07 | 3.777778e-08 | 5% | \\MEB-JEOL\Rémi\ |  |  |  | 2010-07-30 | 0.9444444
0.8 | 0.9465278 | 757.2222 | 7.572222e-07 | 3.611111e-08 | 1.805556e-08 | 4.769% | 2.384% | 2 | 800 | 8e-07 | 1e-13 | 0.1 | Air |  |  |  | 0 | sp | 8000000000000 | 16000000000000 | 1.6 | 0.9465278 | [5 empty] | 9 | 6.49e-06 | 7.14e-06 | 7.572222e-07 | 3.611111e-08 | 4.769% | \\MEB-JEOL\Rémi\ |  | Si |  | 2010-07-30 | 0.9465278
0.1 | 0.9098958 | 727.9167 | 7.279167e-07 | 2.125e-08 | 1.0625e-08 | 2.919% | 1.46% | 3 | 800 | 8e-07 | 1e-13 | 0.1 | Air |  |  |  | 0 | sp | 1000000000000 | 3000000000000 | 0.3 | 0.9098958 | [5 empty] | 12 | 8.48e-06 | 8.99e-06 | 7.279167e-07 | 2.125e-08 | 2.919% | \\MEB-JEOL\Rémi\ |  | Si |  | 2010-07-30 | 0.9098958
0.2 | 0.9630208 | 770.4167 | 7.704167e-07 | 1.5e-08 | 7.5e-09 | 1.947% | 0.9735% | 3 | 800 | 8e-07 | 1e-13 | 0.1 | Air |  |  |  | 0 | sp | 2000000000000 | 6000000000000 | 0.6 | 0.9630208 | [5 empty] | 24 | 1.813e-05 | 1.885e-05 | 7.704167e-07 | 1.5e-08 | 1.947% | \\MEB-JEOL\Rémi\ |  | Si |  | 2010-07-30 | 0.9630208
0.313 | 0.9 | 720 | 7.2e-07 | 8e-08 | 4e-08 | 11.11% | 5.556% | 3 | 800 | 8e-07 | 1e-13 | 0.1 | Vaccuum |  |  |  | 0 | sp | 3130000000000 | 9390000000000 | 0.939 | 0.775 | 6.4e-07 | 8e-07 | 7.2e-07 | 8e-08 | 11.11% | 7 | 4.19e-06 | 4.49e-06 | 6.2e-07 | 2.142857e-08 | 3.456% | \\MEB-JEOL\Rémi\Pockels 2 |  | Si |  | 2010-03-08 | 0.9
0.5 | 0.9902778 | 792.2222 | 7.922222e-07 | 8.888889e-09 | 4.444444e-09 | 1.122% | 0.561% | 3 | 800 | 8e-07 | 1e-13 | 0.1 | Vaccuum |  |  |  | 0 | sp | 5000000000000 | 15000000000000 | 1.5 | 0.9902778 | [5 empty] | 9 | 7.05e-06 | 7.21e-06 | 7.922222e-07 | 8.888889e-09 | 1.122% | Echantillon B coupes TEM Torres | Local | Si |  | 2010-06-01 | 0.9902778
0.5 | 1.0125 | 810 | 8.1e-07 | 3.5e-08 | 1.75e-08 | 4.321% | 2.16% | 3 | 800 | 8e-07 | 1e-13 | 0.1 | Air |  |  |  | 0 | sp | 5000000000000 | 15000000000000 | 1.5 | 1.0125 | [5 empty] | 8 | 6.2e-06 | 6.76e-06 | 8.1e-07 | 3.5e-08 | 4.321% | \\MEB-JEOL\Rémi\ |  | Si |  | 2010-07-30 | 1.0125
0.5 | 1.001875 | 801.5 | 8.015e-07 | 1e-08 | 5e-09 | 1.248% | 0.6238% | 3 | 800 | 8e-07 | 1e-13 | 0.1 | Vaccuum |  |  |  | 0 | sp | 5000000000000 | 15000000000000 | 1.5 | 1.001875 | [5 empty] | 20 | 1.583e-05 | 1.623e-05 | 8.015e-07 | 1e-08 | 1.248% | Chloé\AFM\11juin |  | Si |  | 11/06.2010 | 1.001875
0.8 | 0.9388889 | 751.1111 | 7.511111e-07 | 1.888889e-08 | 9.444444e-09 | 2.515% | 1.257% | 3 | 800 | 8e-07 | 1e-13 | 0.1 | Air |  |  |  | 0 | sp | 8000000000000 | 24000000000000 | 2.4 | 0.9388889 | [5 empty] | 9 | 6.59e-06 | 6.93e-06 | 7.511111e-07 | 1.888889e-08 | 2.515% | \\MEB-JEOL\Rémi\ |  | Si |  | 2010-07-30 | 0.9388889
0.8 | 0.8796875 | 703.75 | 7.0375e-07 | 5.125e-08 | 2.5625e-08 | 7.282% | 3.641% | 3 | 800 | 8e-07 | 1e-13 | 0.1 | Air | Tophat | 4.57e-06 | 4.57 | 0 | sp | 8000000000000 | 24000000000000 | 2.4 | 0.8796875 | [5 empty] | 4 | 2.61e-06 | 3.02e-06 | 7.0375e-07 | 5.125e-08 | 7.282% | Test taille spot plasmon Chloé | \\MEB-JEOL\chloé\onde plasmon ou pas | Si | 100 | 2010-06-29 | 0.8796875
0.8 | 1.060417 | 848.3333 | 8.483333e-07 | 3.166667e-08 | 1.583333e-08 | 3.733% | 1.866% | 3 | 800 | 8e-07 | 1e-13 | 0.1 | Air | Tophat | 6.12e-06 | 6.12 | 0 | sp | 8000000000000 | 24000000000000 | 2.4 | 1.060417 | [5 empty] | 6 | 4.9e-06 | 5.28e-06 | 8.483333e-07 | 3.166667e-08 | 3.733% | Test taille spot plasmon Chloé | \\MEB-JEOL\chloé\onde plasmon ou pas | Si | 100 | 2010-06-29 | 1.060417
0.8 | 0.915 | 732 | 7.32e-07 | 4.8e-08 | 2.4e-08 | 6.557% | 3.279% | 3 | 800 | 8e-07 | 1e-13 | 0.1 | Air | Tophat | 5.32e-06 | 5.32 | 0 | sp | 8000000000000 | 24000000000000 | 2.4 | 0.915 | [5 empty] | 5 | 3.42e-06 | 3.9e-06 | 7.32e-07 | 4.8e-08 | 6.557% | Test taille spot plasmon Chloé | \\MEB-JEOL\chloé\onde plasmon ou pas | Si | 100 | 2010-06-29 | 0.915
0.8 | 0.8833333 | 706.6667 | 7.066667e-07 | 2.416667e-08 | 1.208333e-08 | 3.42% | 1.71% | 3 | 800 | 8e-07 | 1e-13 | 0.1 | Air | Tophat | 1.484e-05 | 14.84 | 0 | sp | 8000000000000 | 24000000000000 | 2.4 | 0.8833333 | [5 empty] | 12 | 8.19e-06 | 8.77e-06 | 7.066667e-07 | 2.416667e-08 | 3.42% | Test taille spot plasmon Chloé | \\MEB-JEOL\chloé\onde plasmon ou pas | Si | 100 | 2010-06-29 | 0.8833333
0.85 | 0.98125 | 785 | 7.85e-07 | 7.307692e-09 | 3.653846e-09 | 0.9309% | 0.4655% | 3 | 800 | 8e-07 | 1e-13 | 0.1 | Vaccuum |  |  |  | 0 | sp | 8500000000000 | 25500000000000 | 2.55 | 0.98125 | 7.1e-07 | 8.2e-07 | 7.65e-07 | 5.5e-08 | 7.19% | 13 | 1.011e-05 | 1.03e-05 | 7.85e-07 | 7.307692e-09 | 0.9309% | \\MEB-JEOL\Rémi\Pockels 3\F850 |  | Si |  | 2010-03-08 | 0.98125
0.1 | 0.9171875 | 733.75 | 7.3375e-07 | 3.5e-08 | 1.75e-08 | 4.77% | 2.385% | 4 | 800 | 8e-07 | 1e-13 | 0.1 | Air |  |  |  | 0 | sp | 1000000000000 | 4000000000000 | 0.4 | 0.9171875 | [5 empty] | 8 | 5.59e-06 | 6.15e-06 | 7.3375e-07 | 3.5e-08 | 4.77% | \\MEB-JEOL\Rémi\ |  | Si |  | 2010-07-30 | 0.9171875
0.2 | 0.9375 | 750 | 7.5e-07 | 1.8e-08 | 9e-09 | 2.4% | 1.2% | 4 | 800 | 8e-07 | 1e-13 | 0.1 | Vaccuum |  |  |  | 0 | sp | 2000000000000 | 8000000000000 | 0.8 | 0.9375 | 6.5e-07 | 8.6e-07 | 7.55e-07 | 1.05e-07 | 13.91% | 5 | 3.66e-06 | 3.84e-06 | 7.5e-07 | 1.8e-08 | 2.4% | Single shot 3 | \\MEB-JEOL\Rémi\Pockels 3\F200\Tilt 0 | Si |  | 2010-03-16 | 0.9375
0.2 | 0.9447368 | 755.7895 | 7.557895e-07 | 1.052632e-08 | 5.263158e-09 | 1.393% | 0.6964% | 4 | 800 | 8e-07 | 1e-13 | 0.1 | Air |  |  |  | 0 | sp | 2000000000000 | 8000000000000 | 0.8 | 0.9447368 | [5 empty] | 19 | 1.416e-05 | 1.456e-05 | 7.557895e-07 | 1.052632e-08 | 1.393% | \\MEB-JEOL\Rémi\ |  | Si |  | 2010-07-30 | 0.9447368
0.288 | 0.8453125 | 676.25 | 6.7625e-07 | 5.375e-08 | 2.6875e-08 | 7.948% | 3.974% | 4 | 800 | 8e-07 | 1e-13 | 0.1 | Vaccuum |  |  |  | 0 | sp | 2880000000000 | 11520000000000 | 1.152 | 0.8453125 | [5 empty] | 4 | 2.49e-06 | 2.92e-06 | 6.7625e-07 | 5.375e-08 | 7.948% | \\MEB-JEOL\Rémi\Pockels 1 |  | Si |  | 2010-03-08 | 0.8453125
0.313 | 0.8616071 | 689.2857 | 6.892857e-07 | 1.785714e-08 | 8.928571e-09 | 2.591% | 1.295% | 4 | 800 | 8e-07 | 1e-13 | 0.1 | Vaccuum |  |  |  | 0 | sp | 3130000000000 | 12520000000000 | 1.252 | 0.8616071 | [5 empty] | 7 | 4.7e-06 | 4.95e-06 | 6.892857e-07 | 1.785714e-08 | 2.591% | \\MEB-JEOL\Rémi\Pockels 2 |  | Si | 100 | 2010-03-08 | 0.8616071
0.5 | 0.9548077 | 763.8462 | 7.638462e-07 | 1.769231e-08 | 8.846154e-09 | 2.316% | 1.158% | 4 | 800 | 8e-07 | 1e-13 | 0.1 | Air |  |  |  | 0 | sp | 5000000000000 | 20000000000000 | 2 | 0.9548077 | [5 empty] | 13 | 9.7e-06 | 1.016e-05 | 7.638462e-07 | 1.769231e-08 | 2.316% | \\MEB-JEOL\Rémi\ |  | Si | 100 | 2010-07-30 | 0.9548077
0.5 | 1.0025 | 802 | 8.02e-07 | 1.32e-08 | 6.6e-09 | 1.646% | 0.8229% | 4 | 800 | 8e-07 | 1e-13 | 0.1 | Vaccuum |  |  |  | 0 | sp | 5000000000000 | 20000000000000 | 2 | 1.0025 | [5 empty] | 25 | 1.972e-05 | 2.038e-05 | 8.02e-07 | 1.32e-08 | 1.646% | Chloé\AFM\11juin |  | Si | 100 |  | 1.0025
0.8 | 0.9267857 | 741.4286 | 7.414286e-07 | 3.571429e-08 | 1.785714e-08 | 4.817% | 2.408% | 4 | 800 | 8e-07 | 1e-13 | 0.1 | Air |  |  |  | 0 | sp | 8000000000000 | 32000000000000 | 3.2 | 0.9267857 | [5 empty] | 7 | 4.94e-06 | 5.44e-06 | 7.414286e-07 | 3.571429e-08 | 4.817% | \\MEB-JEOL\Rémi\ |  | Si | 100 | 2010-07-30 | 0.9267857
0.85 | 0.99375 | 795 | 7.95e-07 | 9.375e-09 | 4.6875e-09 | 1.179% | 0.5896% | 4 | 800 | 8e-07 | 1e-13 | 0.1 | Vaccuum |  |  |  | 0 | sp | 8500000000000 | 34000000000000 | 3.4 | 0.99375 | 7.2e-07 | 8.3e-07 | 7.75e-07 | 5.5e-08 | 7.097% | 16 | 1.257e-05 | 1.287e-05 | 7.95e-07 | 9.375e-09 | 1.179% | \\MEB-JEOL\Rémi\Pockels 3\F850 |  | Si | 100 | 2010-03-08 | 0.99375
0.1 | 0.9404412 | 752.3529 | 7.523529e-07 | 1.294118e-08 | 6.470588e-09 | 1.72% | 0.86% | 5 | 800 | 8e-07 | 1e-13 | 0.1 | Air |  |  |  | 0 | sp | 1000000000000 | 5000000000000 | 0.5 | 0.9404412 | [5 empty] | 17 | 1.257e-05 | 1.301e-05 | 7.523529e-07 | 1.294118e-08 | 1.72% | \\MEB-JEOL\Rémi\ |  | Si | 100 | 2010-07-30 | 0.9404412
0.2 | 0.9464286 | 757.1429 | 7.571429e-07 | 1.428571e-08 | 7.142857e-09 | 1.887% | 0.9434% | 5 | 800 | 8e-07 | 1e-13 | 0.1 | Vaccuum |  |  |  | 0 | sp | 2000000000000 | 10000000000000 | 1 | 0.9464286 | 6.3e-07 | 8e-07 | 7.15e-07 | 8.5e-08 | 11.89% | 7 | 5.2e-06 | 5.4e-06 | 7.571429e-07 | 1.428571e-08 | 1.887% | Single shot 3 | \\MEB-JEOL\Rémi\Pockels 3\F200\Tilt 0 | Si | 100 | 2010-03-16 | 0.9464286
0.2 | 0.9177083 | 734.1667 | 7.341667e-07 | 1.833333e-08 | 9.166667e-09 | 2.497% | 1.249% | 5 | 800 | 8e-07 | 1e-13 | 0.1 | Air |  |  |  | 0 | sp | 2000000000000 | 10000000000000 | 1 | 0.9177083 | [5 empty] | 12 | 8.59e-06 | 9.03e-06 | 7.341667e-07 | 1.833333e-08 | 2.497% | \\MEB-JEOL\Rémi\ |  | Si | 100 | 2010-07-30 | 0.9177083
0.288 | 0.89375 | 715 | 7.15e-07 | 3.25e-08 | 1.625e-08 | 4.545% | 2.273% | 5 | 800 | 8e-07 | 1e-13 | 0.1 | Vaccuum |  |  |  | 0 | sp | 2880000000000 | 14400000000000 | 1.44 | 0.89375 | [5 empty] | 4 | 2.73e-06 | 2.99e-06 | 7.15e-07 | 3.25e-08 | 4.545% | \\MEB-JEOL\Rémi\Pockels 1 |  | Si | 100 | 2010-03-08 | 0.89375
0.313 | 0.8072917 | 645.8333 | 6.458333e-07 | 9.166667e-09 | 4.583333e-09 | 1.419% | 0.7097% | 5 | 800 | 8e-07 | 1e-13 | 0.1 | Vaccuum |  |  |  | 0 | sp | 3130000000000 | 15650000000000 | 1.565 | 0.8072917 | [5 empty] | 6 | 3.82e-06 | 3.93e-06 | 6.458333e-07 | 9.166667e-09 | 1.419% | \\MEB-JEOL\Rémi\Pockels 2 |  | Si | 100 | 2010-03-08 | 0.8072917
0.5 | 0.99 | 792 | 7.92e-07 | 3.2e-08 | 1.6e-08 | 4.04% | 2.02% | 5 | 800 | 8e-07 | 1e-13 | 0.1 | Air |  |  |  | 0 | sp | 5000000000000 | 25000000000000 | 2.5 | 0.99 | [5 empty] | 10 | 7.6e-06 | 8.24e-06 | 7.92e-07 | 3.2e-08 | 4.04% | \\MEB-JEOL\Rémi\ |  | Si | 100 | 2010-07-30 | 0.99
0.8 | 1.0275 | 822 | 8.22e-07 | 1.7e-08 | 8.5e-09 | 2.068% | 1.034% | 5 | 800 | 8e-07 | 1e-13 | 0.1 | Air |  |  |  | 0 | sp | 8000000000000 | 40000000000000 | 4 | 1.0275 | [5 empty] | 10 | 8.05e-06 | 8.39e-06 | 8.22e-07 | 1.7e-08 | 2.068% | \\MEB-JEOL\Rémi\ |  | Si | 100 | 2010-07-30 | 1.0275
0.85 | 1.00078125 | 800.625 | 8.00625e-07 | 1.8125e-08 | 9.0625e-09 | 2.264% | 1.132% | 5 | 800 | 8e-07 | 1e-13 | 0.1 | Vaccuum |  |  |  | 0 | sp | 8500000000000 | 42500000000000 | 4.25 | 1.00078125 | 7.4e-07 | 8.8e-07 | 8.1e-07 | 7e-08 | 8.642% | 8 | 6.26e-06 | 6.55e-06 | 8.00625e-07 | 1.8125e-08 | 2.264% | \\MEB-JEOL\Rémi\Pockels 3\F850 |  | Si | 100 | 2010-03-08 | 1.00078125
0.1 | 0.97625 | 781 | 7.81e-07 | 3.2e-08 | 1.6e-08 | 4.097% | 2.049% | 6 | 800 | 8e-07 | 1e-13 | 0.1 | Air |  |  |  | 0 | sp | 1000000000000 | 6000000000000 | 0.6 | 0.97625 | [5 empty] | 10 | 7.49e-06 | 8.13e-06 | 7.81e-07 | 3.2e-08 | 4.097% | \\MEB-JEOL\Rémi\ |  | Si | 100 | 2010-07-30 | 0.97625
0.2 | 0.9048611 | 723.8889 | 7.238889e-07 | 1.055556e-08 | 5.277778e-09 | 1.458% | 0.7291% | 6 | 800 | 8e-07 | 1e-13 | 0.1 | Vaccuum |  |  |  | 0 | sp | 2000000000000 | 12000000000000 | 1.2 | 0.9048611 | 5.9e-07 | 8.2e-07 | 7.05e-07 | 1.15e-07 | 16.31% | 9 | 6.42e-06 | 6.61e-06 | 7.238889e-07 | 1.055556e-08 | 1.458% | Single shot 3 | \\MEB-JEOL\Rémi\Pockels 3\F200\Tilt 0 | Si | 100 | 2010-03-16 | 0.9048611
0.2 | 1.02125 | 817 | 8.17e-07 | 7.5e-08 | 3.75e-08 | 9.18% | 4.59% | 6 | 800 | 8e-07 | 1e-13 | 0.1 | Air |  |  |  | 0 | sp | 2000000000000 | 12000000000000 | 1.2 | 1.02125 | [5 empty] | 5 | 3.71e-06 | 4.46e-06 | 8.17e-07 | 7.5e-08 | 9.18% | \\MEB-JEOL\Rémi\ |  | Si | 100 | 2010-07-30 | 1.02125
0.288 | 0.89375 | 715 | 7.15e-07 | 1.9e-08 | 9.5e-09 | 2.657% | 1.329% | 6 | 800 | 8e-07 | 1e-13 | 0.1 | Vaccuum |  |  |  | 0 | sp | 2880000000000 | 17280000000000 | 1.728 | 0.89375 | [5 empty] | 5 | 3.48e-06 | 3.67e-06 | 7.15e-07 | 1.9e-08 | 2.657% | \\MEB-JEOL\Rémi\Pockels 1 |  | Si | 100 | 2010-03-08 | 0.89375
0.313 | 0.9796875 | 783.75 | 7.8375e-07 | 6.25e-09 | 3.125e-09 | 0.7974% | 0.3987% | 6 | 800 | 8e-07 | 1e-13 | 0.1 | Vaccuum |  |  |  | 0 | sp | 3130000000000 | 18780000000000 | 1.878 | 0.9796875 | [5 empty] | 8 | 6.22e-06 | 6.32e-06 | 7.8375e-07 | 6.25e-09 | 0.7974% | \\MEB-JEOL\Rémi\Pockels 2 |  | Si | 100 | 2010-03-08 | 0.9796875
0.5 | 1.0328125 | 826.25 | 8.2625e-07 | 6.625e-08 | 3.3125e-08 | 8.018% | 4.009% | 6 | 800 | 8e-07 | 1e-13 | 0.1 | Air |  |  |  | 0 | sp | 5000000000000 | 30000000000000 | 3 | 1.0328125 | [5 empty] | 4 | 3.04e-06 | 3.57e-06 | 8.2625e-07 | 6.625e-08 | 8.018% | \\MEB-JEOL\Rémi\ |  | Si | 100 | 2010-07-30 | 1.0328125
0.85 | 1 | 800 | 8e-07 | 3e-08 | 1.5e-08 | 3.75% | 1.875% | 6 | 800 | 8e-07 | 1e-13 | 0.1 | Vaccuum |  |  |  | 0 | sp | 8500000000000 | 51000000000000 | 5.1 | 1 | 7.1e-07 | 7.9e-07 | 7.5e-07 | 4e-08 | 5.333% | 4 | 3.08e-06 | 3.32e-06 | 8e-07 | 3e-08 | 3.75% | \\MEB-JEOL\Rémi\Pockels 3\F850 |  | Si | 100 | 2010-03-08 | 1
0.1 | 0.9048077 | 723.8462 | 7.238462e-07 | 6.153846e-08 | 3.076923e-08 | 8.502% | 4.251% | 7 | 800 | 8e-07 | 1e-13 | 0.1 | Air |  |  |  | 0 | sp | 1000000000000 | 7000000000000 | 0.7 | 0.9048077 | [5 empty] | 13 | 8.61e-06 | 1.021e-05 | 7.238462e-07 | 6.153846e-08 | 8.502% | \\MEB-JEOL\Rémi\ |  | Si | 100 | 2010-07-30 | 0.9048077
0.313 |  | #VALUE! | REFAIRE | REFAIRE |  | #VALUE! | #VALUE! | 10 | 800 | 8e-07 | 1e-13 | 0.1 | Vaccuum |  |  |  | 0 | sp | 3130000000000 | 31300000000000 | 3.13 | #DIV/0! | [6 empty] | 1.187e-05 | 1.206e-05 | #DIV/0! | #DIV/0! | #DIV/0! | \\MEB-JEOL\Rémi\Pockels 2 |  | Si | 100 | 2010-03-08
0.2 | 0.91875 | 735 | 7.35e-07 | 8.5e-08 | 4.25e-08 | 11.56% | 5.782% | 7 | 800 | 8e-07 | 1e-13 | 0.1 | Vaccuum | [5 empty] | 2000000000000 | 14000000000000 | 1.4 | 0.91875 | 6.5e-07 | 8.2e-07 | 7.35e-07 | 8.5e-08 | 11.56% |  |  |  | 7.35e-07 | 8.5e-08 | 11.56% |  |  | Si | 100 | 2010-07-30 | 0.91875
0.288 | 0.9208333 | 736.6667 | 7.366667e-07 | 1.333333e-08 | 6.666667e-09 | 1.81% | 0.905% | 7 | 800 | 8e-07 | 1e-13 | 0.1 | Vaccuum |  |  |  | 0 | sp | 2880000000000 | 20160000000000 | 2.016 | 0.9208333 | [5 empty] | 9 | 6.51e-06 | 6.75e-06 | 7.366667e-07 | 1.333333e-08 | 1.81% | \\MEB-JEOL\Rémi\Pockels 1 |  | Si | 100 | 2010-03-08 | 0.9208333
0.313 | 0.9379167 | 750.3333 | 7.503333e-07 | 7.666667e-09 | 3.833333e-09 | 1.022% | 0.5109% | 7 | 800 | 8e-07 | 1e-13 | 0.1 | Vaccuum |  |  |  | 0 | sp | 3130000000000 | 21910000000000 | 2.191 | 0.9379167 | [5 empty] | 15 | 1.114e-05 | 1.137e-05 | 7.503333e-07 | 7.666667e-09 | 1.022% | \\MEB-JEOL\Rémi\Pockels 2 |  | Si | 100 | 2010-03-08 | 0.9379167
0.1 | 0.9323864 | 745.9091 | 7.459091e-07 | 1.681818e-08 | 8.409091e-09 | 2.255% | 1.127% | 8 | 800 | 8e-07 | 1e-13 | 0.1 | Air |  |  |  | 0 | sp | 1000000000000 | 8000000000000 | 0.8 | 0.9323864 | [5 empty] | 11 | 8.02e-06 | 8.39e-06 | 7.459091e-07 | 1.681818e-08 | 2.255% | \\MEB-JEOL\Rémi\ |  | Si | 100 | 2010-07-30 | 0.9323864
0.2 | 0.9548077 | 763.8462 | 7.638462e-07 | 3.461538e-09 | 1.730769e-09 | 0.4532% | 0.2266% | 8 | 800 | 8e-07 | 1e-13 | 0.1 | Vaccuum |  |  |  | 0 | sp | 2000000000000 | 16000000000000 | 1.6 | 0.9548077 | 6.3e-07 | 8.7e-07 | 7.5e-07 | 1.2e-07 | 16% | 26 | 1.977e-05 | 1.995e-05 | 7.638462e-07 | 3.461538e-09 | 0.4532% | Single shot 3 | \\MEB-JEOL\Rémi\Pockels 3\F200\Tilt 0 | Si | 100 | 2010-03-16 | 0.9548077
0.313 | 0.99375 | 795 | 7.95e-07 | 1.388889e-08 | 6.944444e-09 | 1.747% | 0.8735% | 8 | 800 | 8e-07 | 1e-13 | 0.1 | Vaccuum |  |  |  | 0 | sp | 3130000000000 | 25040000000000 | 2.504 | 0.99375 | [5 empty] | 9 | 7.03e-06 | 7.28e-06 | 7.95e-07 | 1.388889e-08 | 1.747% | \\MEB-JEOL\Rémi\Pockels 2 |  | Si | 100 | 2010-03-08 | 0.99375
0.1 | 1.005729 | 804.5833 | 8.045833e-07 | 2.125e-08 | 1.0625e-08 | 2.641% | 1.321% | 9 | 800 | 8e-07 | 1e-13 | 0.1 | Air |  |  |  | 0 | sp | 1000000000000 | 9000000000000 | 0.9 | 1.005729 | [5 empty] | 12 | 9.4e-06 | 9.91e-06 | 8.045833e-07 | 2.125e-08 | 2.641% | \\MEB-JEOL\Rémi\ |  | Si | 100 | 2010-07-30 | 1.005729
0.2 | 0.8875 | 710 | 7.1e-07 | 1e-07 | 5e-08 | 14.08% | 7.042% | 9 | 800 | 8e-07 | 1e-13 | 0.1 | Vaccuum | [5 empty] | 2000000000000 | 18000000000000 | 1.8 | 0.8875 | 6.1e-07 | 8.1e-07 | 7.1e-07 | 1e-07 | 14.08% |  |  |  | 7.1e-07 | 1e-07 | 14.08% |  |  | Si | 100 | 2010-03-08 | 0.8875
0.1 | 0.9791667 | 783.3333 | 7.833333e-07 | 4.583333e-08 | 2.291667e-08 | 5.851% | 2.926% | 10 | 800 | 8e-07 | 1e-13 | 0.1 | Air |  |  |  | 0 | sp | 1000000000000 | 10000000000000 | 1 | 0.9791667 | [5 empty] | 12 | 8.85e-06 | 9.95e-06 | 7.833333e-07 | 4.583333e-08 | 5.851% | \\MEB-JEOL\Rémi\ |  | Si | 100 | 2010-07-30 | 0.9791667
0.2 | 0.925 | 740 | 7.4e-07 | 1.1e-07 | 5.5e-08 | 14.86% | 7.432% | 10 | 800 | 8e-07 | 1e-13 | 0.1 | Vaccuum | [5 empty] | 2000000000000 | 20000000000000 | 2 | 0.925 | 6.3e-07 | 8.5e-07 | 7.4e-07 | 1.1e-07 | 14.86% |  |  |  | 7.4e-07 | 1.1e-07 | 14.86% |  |  | Si | 100 | 2010-07-30 | 0.925
| 0.8741071 | 699.2857 | 6.992857e-07 | 2.5e-08 | 1.25e-08 | 3.575% | 1.788% | 10 | 800 | 8e-07 | 1e-13 | 0.1 | Air | Gaussian | 2e-05 | 20 | 0 | sp | 0 | 0 | 0 | 0.8741071 | [5 empty] | 7 | 4.72e-06 | 5.07e-06 | 6.992857e-07 | 2.5e-08 | 3.575% | Test taille spot plasmon Chloé | \\MEB-JEOL\chloé\onde plasmon ou pas\test pour masque plasmon\25 juin 2010 | Si | 100 | 2010-06-25 | 0.8741071
? |  | 0 | 0 | 0 |  | #DIV/0! | #DIV/0! | 10 | 800 | 8e-07 | 1e-13 | 0.1 | Air | Gaussian | 1e-05 | 10 | 0 | sp | #VALUE! | #VALUE! | #VALUE! | 0 | [5 empty] | 1 | 0 | 0 | 0 | 0 |  | Test taille spot plasmon Chloé | \\MEB-JEOL\chloé\onde plasmon ou pas\test pour masque plasmon\25 juin 2010 | Si | 100 | 2010-06-25
| 0.9291667 | 743.3333 | 7.433333e-07 | 7.666667e-08 | 3.833333e-08 | 10.31% | 5.157% | 10 | 800 | 8e-07 | 1e-13 | 0.1 | Air | Gaussian | 4.53e-06 | 4.53 | 0 | sp | 0 | 0 | 0 | 0.9291667 | [5 empty] | 3 | 2e-06 | 2.46e-06 | 7.433333e-07 | 7.666667e-08 | 10.31% | Test taille spot plasmon Chloé | \\MEB-JEOL\chloé\onde plasmon ou pas\test pour masque plasmon\25 juin 2010 | Si | 100 | 2010-06-25 | 0.9291667
| 0.90625 | 725 | 7.25e-07 | 3.666667e-08 | 1.833333e-08 | 5.057% | 2.529% | 10 | 800 | 8e-07 | 1e-13 | 0.1 | Air | Gaussian | 6.7e-06 | 6.7 | 0 | sp | 0 | 0 | 0 | 0.90625 | [5 empty] | 6 | 4.13e-06 | 4.57e-06 | 7.25e-07 | 3.666667e-08 | 5.057% | Test taille spot plasmon Chloé | \\MEB-JEOL\chloé\onde plasmon ou pas\test pour masque plasmon\25 juin 2010 | Si | 100 | 2010-06-25 | 0.90625
| 0.8791667 | 703.3333 | 7.033333e-07 | 3.5e-08 | 1.75e-08 | 4.976% | 2.488% | 10 | 800 | 8e-07 | 1e-13 | 0.1 | Air | Gaussian | 5.29e-06 | 5.29 | 0 | sp | 0 | 0 | 0 | 0.8791667 | [5 empty] | 6 | 4.01e-06 | 4.43e-06 | 7.033333e-07 | 3.5e-08 | 4.976% | Test taille spot plasmon Chloé | \\MEB-JEOL\chloé\onde plasmon ou pas\test pour masque plasmon\25 juin 2010 | Si | 100 | 2010-06-25 | 0.8791667
| 0.9609375 | 768.75 | 7.6875e-07 | 3e-08 | 1.5e-08 | 3.902% | 1.951% | 10 | 800 | 8e-07 | 1e-13 | 0.1 | Air | Gaussian | 1.5e-05 | 15 | 0 | sp | 0 | 0 | 0 | 0.9609375 | [5 empty] | 8 | 5.91e-06 | 6.39e-06 | 7.6875e-07 | 3e-08 | 3.902% | Test taille spot plasmon Chloé | \\MEB-JEOL\chloé\onde plasmon ou pas\test pour masque plasmon\25 juin 2010 | Si | 100 | 2010-06-25 | 0.9609375
| 0.89375 | 715 | 7.15e-07 | 1e-07 | 5e-08 | 13.99% | 6.993% | 10 | 800 | 8e-07 | 1e-13 | 0.1 | Air | Gaussian | 1.4e-05 | 14 | 0 | sp | 0 | 0 | 0 | 0.89375 | [5 empty] | 2 | 1.23e-06 | 1.63e-06 | 7.15e-07 | 1e-07 | 13.99% | Test taille spot plasmon Chloé | \\MEB-JEOL\chloé\onde plasmon ou pas\test pour masque plasmon\25 juin 2010 | Si | 100 | 2010-06-25 | 0.89375
0.1 | 0.9441176 | 755.2941 | 7.552941e-07 | 1.647059e-08 | 8.235294e-09 | 2.181% | 1.09% | 11 | 800 | 8e-07 | 1e-13 | 0.1 | Air |  |  |  | 0 | sp | 1000000000000 | 11000000000000 | 1.1 | 0.9441176 | [5 empty] | 17 | 1.256e-05 | 1.312e-05 | 7.552941e-07 | 1.647059e-08 | 2.181% | \\MEB-JEOL\Rémi\ |  | Si | 100 | 2010-07-30 | 0.9441176
0.1 | 0.9257353 | 740.5882 | 7.405882e-07 | 1.705882e-08 | 8.529412e-09 | 2.303% | 1.152% | 12 | 800 | 8e-07 | 1e-13 | 0.1 | Air |  |  |  | 0 | sp | 1000000000000 | 12000000000000 | 1.2 | 0.9257353 | [5 empty] | 17 | 1.23e-05 | 1.288e-05 | 7.405882e-07 | 1.705882e-08 | 2.303% | \\MEB-JEOL\Rémi\ |  | Si | 100 | 2010-07-30 | 0.9257353
0.1 | 0.935625 | 748.5 | 7.485e-07 | 2.75e-08 | 1.375e-08 | 3.674% | 1.837% | 13 | 800 | 8e-07 | 1e-13 | 0.1 | Air |  |  |  | 0 | sp | 1000000000000 | 13000000000000 | 1.3 | 0.935625 | [5 empty] | 10 | 7.21e-06 | 7.76e-06 | 7.485e-07 | 2.75e-08 | 3.674% | \\MEB-JEOL\Rémi\ |  | Si | 100 | 2010-07-30 | 0.935625
0.1 | 0.9223958 | 737.9167 | 7.379167e-07 | 1.958333e-08 | 9.791667e-09 | 2.654% | 1.327% | 14 | 800 | 8e-07 | 1e-13 | 0.1 | Air |  |  |  | 0 | sp | 1000000000000 | 14000000000000 | 1.4 | 0.9223958 | [5 empty] | 12 | 8.62e-06 | 9.09e-06 | 7.379167e-07 | 1.958333e-08 | 2.654% | \\MEB-JEOL\Rémi\ |  | Si | 100 | 2010-07-30 | 0.9223958
0.5 | 0.853125 | 682.5 | 6.825e-07 | 9.583333e-09 | 4.791667e-09 | 1.404% | 0.7021% | 15 | 800 | 8e-07 | 1e-13 | 0.1 | Vaccuum |  |  |  | 0 | sp | 5000000000000 | 75000000000000 | 7.5 | 0.853125 | [5 empty] | 24 | 1.615e-05 | 1.661e-05 | 6.825e-07 | 9.583333e-09 | 1.404% | Chloé\AFM\11juin |  | Si | 100 |  | 0.853125
0.2 | 0.9228125 | 738.25 | 7.3825e-07 | 8.75e-09 | 4.375e-09 | 1.185% | 0.5926% | 20 | 800 | 8e-07 | 1e-13 | 0.1 | Vaccuum |  |  |  | 0 | sp | 2000000000000 | 40000000000000 | 4 | 0.9228125 | 6.1e-07 | 7.7e-07 | 6.9e-07 | 8e-08 | 11.59% | 20 | 1.459e-05 | 1.494e-05 | 7.3825e-07 | 8.75e-09 | 1.185% | Single shot 3 | \\MEB-JEOL\Rémi\Pockels 3\F200\Tilt 0 | Si | 100 | 2010-03-16 | 0.9228125
0.313 | 0.89375 | 715 | 7.15e-07 | 1.5e-08 | 7.5e-09 | 2.098% | 1.049% | 20 | 800 | 8e-07 | 1e-13 | 0.1 | Vaccuum |  |  |  | 0 | sp | 3130000000000 | 62600000000000 | 6.26 | 0.728125 | 7e-07 | 7.3e-07 | 7.15e-07 | 1.5e-08 | 2.098% | 22 | 1.267e-05 | 1.296e-05 | 5.825e-07 | 6.590909e-09 | 1.131% | \\MEB-JEOL\Rémi\Pockels 2 |  | Si | 100 | 2010-03-08 | 0.89375
0.2 | 0.9090278 | 727.2222 | 7.272222e-07 | 6.666667e-09 | 3.333333e-09 | 0.9167% | 0.4584% | 30 | 800 | 8e-07 | 1e-13 | 0.1 | Vaccuum |  |  |  | 0 | sp | 2000000000000 | 60000000000000 | 6 | 0.9090278 | 5.7e-07 | 7.5e-07 | 6.6e-07 | 9e-08 | 13.64% | 18 | 1.297e-05 | 1.321e-05 | 7.272222e-07 | 6.666667e-09 | 0.9167% | Single shot 3 |  | Si | 100 | 2010-03-16 | 0.9090278
0.313 | 0.86875 | 695 | 6.95e-07 | 9.615385e-09 | 4.807692e-09 | 1.384% | 0.6918% | 30 | 800 | 8e-07 | 1e-13 | 0.1 | Vaccuum |  |  |  | 0 | sp | 3130000000000 | 93900000000000 | 9.39 | 0.6908654 | 6.9e-07 | 7e-07 | 6.95e-07 | 5e-09 | 0.7194% | 13 | 7.06e-06 | 7.31e-06 | 5.526923e-07 | 9.615385e-09 | 1.74% |  |  | Si | 100 | 2010-03-08 | 0.86875
0.2 | 0.8905 | 712.4 | 7.124e-07 | 4.4e-09 | 2.2e-09 | 0.6176% | 0.3088% | 40 | 800 | 8e-07 | 1e-13 | 0.1 | Vaccuum |  |  |  | 0 | sp | 2000000000000 | 80000000000000 | 8 | 0.8905 | 6e-07 | 7.4e-07 | 6.7e-07 | 7e-08 | 10.45% | 25 | 1.77e-05 | 1.792e-05 | 7.124e-07 | 4.4e-09 | 0.6176% | Single shot 3 |  | Si | 100 | 2010-03-16 | 0.8905
0.2 | 0.84375 | 675 | 6.75e-07 | 7.5e-08 | 3.75e-08 | 11.11% | 5.556% | 50 | 800 | 8e-07 | 1e-13 | 0.1 | Vaccuum |  |  |  | 0 | sp | 2000000000000 | 100000000000000 | 10 | 0.84375 | 6e-07 | 7.5e-07 | 6.75e-07 | 7.5e-08 | 11.11% |  |  |  | 6.75e-07 | 7.5e-08 | 11.11% |  |  | Si | 100 | 2010-03-16 | 0.84375
0.313 | 0.690625 | 552.5 | 5.525e-07 | 9.642857e-09 | 4.821429e-09 | 1.745% | 0.8727% | 50 | 800 | 8e-07 | 1e-13 | 0.1 | Vaccuum |  |  |  | 0 | sp | 3130000000000 | 156500000000000 | 15.65 | 0.690625 | [5 empty] | 14 | 7.6e-06 | 7.87e-06 | 5.525e-07 | 9.642857e-09 | 1.745% |  |  | Si | 100 | 2010-03-08 | 0.690625
0.5 | 0.87425 | 699.4 | 6.994e-07 | 1.22e-08 | 6.1e-09 | 1.744% | 0.8722% | 50 | 800 | 8e-07 | 1e-13 | 0.1 | Vaccuum |  |  |  | 0 | sp | 5000000000000 | 250000000000000 | 25 | 0.87425 | [5 empty] | 25 | 1.718e-05 | 1.779e-05 | 6.994e-07 | 1.22e-08 | 1.744% | Chloé\AFM\11juin |  | Si | 100 |  | 0.87425
0.247 | 0.7519231 | 601.5385 | 6.015385e-07 | 1.230769e-08 |  | 2.046% |  | 85 | 800 | 8e-07 | 1e-13 | 0.1 | Air |  |  |  | 0 | sp | 2470000000000 | 209950000000000 | 20.995 | 0.7519231 | [5 empty] | 13 | 7.66e-06 | 7.98e-06 | 6.015385e-07 | 1.230769e-08 | 2.046% | Emeric |  | Mo |  | 2010-07-15 | 0.7519231
0.2 | 0.83125 | 665 | 6.65e-07 | 7.5e-08 | 3.75e-08 | 11.28% | 5.639% | 100 | 800 | 8e-07 | 1e-13 | 0.1 | Vaccuum | [5 empty] | 2000000000000 | 200000000000000 | 20 | 0.83125 | 5.9e-07 | 7.4e-07 | 6.65e-07 | 7.5e-08 | 11.28% |  |  |  | 6.65e-07 | 7.5e-08 | 11.28% |  |  | Si | 100 | 2010-03-08 | 0.83125
0.313 | 0.68515625 | 548.125 | 5.48125e-07 | 2.4375e-08 | 1.21875e-08 | 4.447% | 2.223% | 100 | 800 | 8e-07 | 1e-13 | 0.1 | Vaccuum |  |  |  | 0 | sp | 3130000000000 | 313000000000000 | 31.3 | 0.68515625 | [5 empty] | 8 | 4.19e-06 | 4.58e-06 | 5.48125e-07 | 2.4375e-08 | 4.447% |  |  | Si | 100 | 2010-03-08 | 0.68515625
0.155 | 0.7184375 | 574.75 | 5.7475e-07 | 7.75e-09 |  | 1.348% |  | 150 | 800 | 8e-07 | 1e-13 | 0.1 | Air |  |  |  | 0 | sp | 1550000000000 | 232500000000000 | 23.25 | 0.7184375 | [5 empty] | 20 | 1.134e-05 | 1.165e-05 | 5.7475e-07 | 7.75e-09 | 1.348% | Emeric |  | Mo |  | 2010-07-15 | 0.7184375
0.2 | 0.86875 | 695 | 6.95e-07 | 1.5e-08 | 7.5e-09 | 2.158% | 1.079% | 1000 | 800 | 8e-07 | 1e-13 | 0.1 | Vaccuum | [5 empty] | 2000000000000 | 2000000000000000 | 200 | 0.86875 | 6.8e-07 | 7.1e-07 | 6.95e-07 | 1.5e-08 | 2.158% |  |  |  | 6.8e-07 | 1.6e-07 | 23.53% |  |  | Si | 100 | 2010-03-08 | 0.86875
2.2 | 0.5346154 | 695 | 6.95e-07 | 1.3e-07 | 6.5e-08 | 18.71% | 9.353% | 20 | 1300 | 1.3e-06 | 1.5e-13 | 0.15 | Air | Gaussian | 1.5e-06 | 1.5 | 0 | sp | 14666666666666.7 | 293333333333333 | 44 | 0.5346154 | [5 empty] | 2 | 1.13e-06 | 1.65e-06 | 6.95e-07 | 1.3e-07 | 18.71% |  | \\MEB-JEOL\stéphanie\endommagement silicium | Si | 100 | 2010-11-05 | 0.5346154
2.2 | 0.6346154 | 825 | 8.25e-07 | 1.35e-07 | 6.75e-08 | 16.36% | 8.182% | 20 | 1300 | 1.3e-06 | 1.5e-13 | 0.15 | Air | Gaussian | 1.5e-06 | 1.5 | 0 | sp | 14666666666666.7 | 293333333333333 | 44 | 0.6346154 | [5 empty] | 2 | 1.38e-06 | 1.92e-06 | 8.25e-07 | 1.35e-07 | 16.36% |  | \\MEB-JEOL\stéphanie\endommagement silicium | Si | 100 | 2010-11-05 | 0.6346154
0.1 | 0.775 | 620 | 6.2e-07 | 1e-08 |  | 1.613% |  | 200 | 800 | 8e-07 | 1e-13 | 0.1 | Air | Tophat | 3.1e-05 | 31 | 0 | sp | 1000000000000 | 200000000000000 | 20 | 0.775 | 6.1e-07 | 6.3e-07 | 6.2e-07 | 1e-08 | 1.613% | [6 empty] | Maxime
0.1 | 0.775 | 620 | 6.2e-07 | 5e-08 |  | 8.065% |  | 400 | 800 | 8e-07 | 1e-13 | 0.1 | Air | Tophat | 3.2e-05 | 32 | 0 | sp | 1000000000000 | 400000000000000 | 40 | 0.775 | 5.7e-07 | 6.7e-07 | 6.2e-07 | 5e-08 | 8.065% | [6 empty] | Maxime
0.1 | 0.8 | 640 | 6.4e-07 | 1e-08 |  | 1.562% |  | 500 | 800 | 8e-07 | 1e-13 | 0.1 | Air | Tophat | 3.2e-05 | 32 | 0 | sp | 1000000000000 | 500000000000000 | 50 | 0.8 | 6.3e-07 | 6.5e-07 | 6.4e-07 | 1e-08 | 1.562%
0.1 | 0.75 | 600 | 6e-07 | 4e-08 |  | 6.667% |  | 800 | 800 | 8e-07 | 1e-13 | 0.1 | Air | Tophat | 3.5e-05 | 35 | 0 | sp | 1000000000000 | 800000000000000 | 80 | 0.75 | 5.6e-07 | 6.4e-07 | 6e-07 | 4e-08 | 6.667%
0.2 | 0.75625 | 605 | 6.05e-07 | 3.5e-08 |  | 5.785% |  | 200 | 800 | 8e-07 | 1e-13 | 0.1 | Air | Tophat |  |  | 0 | sp | 2000000000000 | 400000000000000 | 40 | 0.75625 | 5.7e-07 | 6.4e-07 | 6.05e-07 | 3.5e-08 | 0.05785124
0.2 | 0.775 | 620 | 6.2e-07 | 4e-08 |  | 6.452% |  | 300 | 800 | 8e-07 | 1e-13 | 0.1 | Air | Tophat |  |  | 0 | sp | 2000000000000 | 600000000000000 | 60 | 0.775 | 5.8e-07 | 6.6e-07 | 6.2e-07 | 4e-08 | 0.06451613
0.2 | 0.78125 | 625 | 6.25e-07 | 2.5e-08 |  | 4% |  | 400 | 800 | 8e-07 | 1e-13 | 0.1 | Air | Tophat |  |  | 0 | sp | 2000000000000 | 800000000000000 | 80 | 0.78125 | 6e-07 | 6.5e-07 | 6.25e-07 | 2.5e-08 | 0.04
Informations ripples
DIRECT SPACE MEASUREMENTS EXPERIMENTS
[40 empty] | Fluences | Ripple Spacing | Spacing err. | nm | error
[40 empty] | 0.2 | 7.557018e-07 | 4.8e-08 | 755.7018 | 48 | LFSL
[40 empty] | 0.288 | 7.2175e-07 | 3.25e-08 | 721.75 | 32.5 | LFSL
[40 empty] | 0.313 | 7.46986e-07 | 5.375e-08 | 746.986 | 53.75 | HFSL
[40 empty] | 0.5 | #REF! | #VALUE! |  |  | LFSL
[40 empty] | 0.85 | 7.68e-07 | 4.8e-08 | 768 | 48 | LFSL
[40 empty] | Fluence | Average ripple spacing | Spacing error
[40 empty] | 0.2 | 7.2e-07 | 8e-08
[40 empty] | 0.85 | 7.65e-07 | 5.5e-08
- | 0 | 0 | 0 | 0 |  | 0% |  | 10 | 800 | 8e-07 | 1e-13 | 0.1 | Vaccuum | Tophat | 1e-05 | 10 | 0 | sp | #VALUE! | #VALUE! | #VALUE! | 0
- | 0.8625 | 690 | 6.9e-07 | 3e-08 |  | 4.348% |  | 10 | 800 | 8e-07 | 1e-13 | 0.1 | Vaccuum | Tophat | 1.31e-05 | 13.1 | [5 empty] | 0 | 6.6e-07 | 7.2e-07 | 6.9e-07 | 3e-08 | 4.348%
- | 0.83125 | 665 | 6.65e-07 | 3.5e-08 |  | 5.263% |  | 10 | 800 | 8e-07 | 1e-13 | 0.1 | Vaccuum | Tophat | 1.54e-05 | 15.4 | [6 empty] | 6.3e-07 | 7e-07 | 6.65e-07 | 3.5e-08 | 5.263%
- | 0.85 | 680 | 6.8e-07 | 2e-08 |  | 2.941% |  | 10 | 800 | 8e-07 | 1e-13 | 0.1 | Vaccuum | Tophat | 2e-05 | 20 | [6 empty] | 6.6e-07 | 7e-07 | 6.8e-07 | 2e-08 | 2.941%

## LambdaVSwavelength
"HSFL"
"LSFL"
Autres

## PeriodVSN
Si, λ=1300 nm
Si <001>, Ripples "HSFL" F= 0.04 J/cm² (Reif, MSE B 134, 2006)
Si <100>, F = 0.2 J/cm²
Si <111>, F=0.45 J/cm² (Daminelli, TSF 467, 2004)
Si <111>, F=0.42 J/cm²
(Bonse, JAP 108, 2010)
Si <111>, F < 0.45 mJ/cm² (B. Tan, JMM 16 1 2006)
Si <100>, F=0.19 J/cm² (Costache, APA 79, 2004)

## PeriodNormWithFluence
N